## Лист1
название основного раздела каталога* | название подраздела каталога (если есть) | название продукта / наименование/заголовок (H1 от 2 до 6 слов)* | ЧПУ* | keywords | title - заголовок окна браузера (7-15 слов) | краткое описание (от 150 до 700 знаков)* (descriptions должен содердать ключевой запрос) | подробное описание* | Бренд* | Марка | Класс | фото | alt для фото | title для фото | Харрактеристики (таблица) | Основные свойства (таблица) | документы
Канифоль производные |  | Сосновая канифоль (канифоль живичная) |  | канифоль живичная, Сосновая канифоль, | Сосновая канифоль (канифоль живичная) | Сосновая канифоль (канифоль живичная) представляет собой продукт, получаемый путем термообработки таловой канифоли и дистиллированного таллового масла в присутствии катализатора. | Канифоль и её производные применяют для проклейки бумаги и картона, как эмульгатор в производстве синтетического каучука, в производстве резин, пластмасс, искусственной кожи, линолеума, мыла, лаков и красок,электроизоляционных мастик и компаундов. Широко применяется в качестве флюса при лужении и пайке. Кроме того, канифолью натирают смычки струнных смычковых музыкальных инструментов, обувь балетных танцовщиков и балерин для предотвращения скольжения. .При добавке к лакам на основе твёрдых смол повышает их текучесть. Лаки на основе чистой канифоли очень мягкие и нестойкие. Под действием влаги легко белеют, легко стираются. Современные лаки на основе канифоли получаются посредством этерификации глицерина канифолью, то есть сплавлением 6% глицерина с канифолью. | Megera resins |  |  | DSC_0933
Название продукта, наименование (от 1 до 6 слов)
Эфиры канифоли | Глицериновый эфир | PROCOL 5G |  |  |  | Глицериновый эфир канифоли - сложный эфир трехатомного спирта глицерина и смоляных кислот сосновой канифоли. Способствует повышению клейкости клеев, чувствительных к давлению. | Применение обычной канифоли в лакокрасочной промышленности нежелательно из-за ее кислотности, легкоплавкости, склонности к кристаллизации и недостаточной влагостойкости. Все эти недостатки могут быть в значительной степени устранены при этерификации канифоли глицерином, в результате чего получаются эфиры канифоли. Применяется в лакокрасочной промышленности в качестве в производстве клеев, чувствительных к давлению. Глицериновый эфир канифоли придает лакокрасочным покрытиям твердость, глянец, атмосферостойкость, адгезию. Способствует повышению клейкости,увеличивает адгезионную способность продуктов. Используется в производстве некристллизируюущихся клеев. Применяется в производстве адгезионных составов. Глицериновый эфир канифоли - прозрачное вещество с температурой плавления более 70°C, хорошо растворяется в спиртобензольной смеси. |  |  |  | 20131113_123438 |  |  | Бренд: Megara Resins Цвет: 5 макс Кислотное число: 140-160 Температура размягчения 85-100 °C Области применения: Клеи Функции: Повышение клейкости
Эфиры канифоли | Глицериновый эфир | PROCOL 7G |  |  |  | Глицериновый эфир канифоли - сложный эфир трехатомного спирта глицерина и смоляных кислот сосновой канифоли. Добавка в лаки. Придает покрытиям твердость, глянец. Совместим с нитроцеллюлозой. | Применение обычной канифоли в лакокрасочной промышленности нежелательно из-за ее кислотности, легкоплавкости, склонности к кристаллизации и недостаточной влагостойкости. Все эти недостатки могут быть в значительной степени устранены при этерификации канифоли глицерином, в результате чего получаются эфиры канифоли. Применяется в лакокрасочной промышленности в качестве пленкообразующего компонента в термопластиках, алкидных и нитроцеллюлозных лаках и эмалях. Глицериновый эфир канифоли придает лакокрасочным покрытиям твердость, глянец, атмосферостойкость, адгезию. Применяется в производстве адгезионных составов. Глицериновый эфир канифоли - прозрачное вещество с температурой плавления более 70°C, хорошо растворяется в спиртобензольной смеси. |  |  |  | 20131113_123438 |  |  | Бренд: Megara Resins Цвет: 5 макс Кислотное число: 130-160 Температура размягчения 85-105 °C Области применения: Лаки, краски Функции, особенности: Бледно-цветные лаки. Идеальная совместимость с нитроцеллюлозой.
Эфиры канифоли | Глицериновый эфир | PROCOL 7G-ST |  |  |  | Глицериновый эфир канифоли - сложный эфир трехатомного спирта глицерина и смоляных кислот сосновой канифоли. Добавка в типографские краски. Совместим с нитроцеллюлозой. | Применение обычной канифоли в лакокрасочной промышленности нежелательно из-за ее кислотности, легкоплавкости, склонности к кристаллизации и недостаточной влагостойкости. Все эти недостатки могут быть в значительной степени устранены при этерификации канифоли глицерином, в результате чего получаются эфиры канифоли. Получаемые в результате реакции эфиры канифоли, используются в смоляных основах типографских и водоупорных красок. Глицериновый эфир канифоли - прозрачное вещество с температурой плавления более 70°C, хорошо растворяется в спиртобензольной смеси. |  |  |  | 20131113_123438 |  |  | Бренд: Megara Resins Цвет: 5 макс Кислотное число: 130-160 Температура размягчения 85-105 °C Области применения: Типографские краски, лаки. Функции, особенности: Глубокие печатные краски. Бледно-цветные лаки. Идеальная совместимость с нитроцеллюлозой.
Эфиры канифоли | Глицериновый эфир | PROCOL 10G |  |  |  | Глицериновый эфир канифоли - сложный эфир трехатомного спирта глицерина и смоляных кислот сосновой канифоли. Добавка в лак, краску. Совместим с нитроцеллюлозой. | Применение обычной канифоли в лакокрасочной промышленности нежелательно из-за ее кислотности, легкоплавкости, склонности к кристаллизации и недостаточной влагостойкости. Все эти недостатки могут быть в значительной степени устранены при этерификации канифоли глицерином, в результате чего получаются эфиры канифоли. Применяется в лакокрасочной промышленности в качестве пленкообразующего компонента в термопластиках, алкидных и нитроцеллюлозных лаках и эмалях, в производстве клеев, чувствительных к давлению. Глицериновый эфир канифоли придает лакокрасочным покрытиям твердость, глянец, атмосферостойкость, адгезию. Способствует повышению клейкости,увеличивает адгезионную способность продуктов. Используется в производстве некристллизируюущихся клеев. Применяется в производстве адгезионных составов. Полностью растворим в алифатических и ароматических растворителях, скипидаре, высших спиртах, кетонах, сложных эфирах. |  |  |  | 20131113_123438 |  |  | Бренд: Megara Resins Цвет: 5 макс Кислотное число: 7 макс Температура размягчения 85-93 °C Содержание свободной канифоли менее 1% Области применения: Лаки, нитроцеллюлозные лаки, краски. Функции, особенности: Идеальная совместимость с нитроцеллюлозой, совместим с маслами, алкидными смолами, природными и синтетическими каучуками, природными и синтетическими восками.
Эфиры канифоли | Глицериновый эфир | PROCOL 10GX |  |  |  | Глицериновый эфир канифоли - сложный эфир трехатомного спирта глицерина и смоляных кислот сосновой канифоли. Добавка в клей, в косметику в качестве стабилизатора или эмульгатора. | Глицериновый эфир канифоли представляет собой пищевую добавку, которую используют в качестве эмульгатора и стабилизатора, чтобы держать масла в суспензии в воде. Применяется в лакокрасочной промышленности в качестве в производстве клеев, чувствительных к давлению. Глицериновый эфир канифоли придает лакокрасочным покрытиям твердость, глянец, атмосферостойкость, адгезию. Способствует повышению клейкости, увеличивает адгезионную способность продуктов. Используется в производстве некристллизируюущихся клеев. Применяется в производстве адгезионных составов. Глицериновый эфир канифоли - прозрачное вещество с температурой плавления более 70°C, хорошо растворяется в спиртобензольной смеси. | [6 empty] | Бренд: Megara Resins Цвет: 5 макс Кислотное число: 10 макс Температура размягчения 84-93 °C Области применения: Клея, косметика
Эфиры канифоли | Глицериновый эфир | PROCOL 10GS |  |  |  | Глицериновый эфир канифоли - сложный эфир трехатомного спирта глицерина и смоляных кислот сосновой канифоли. Пленкообразователь, добавка в клей и эмаль. | Применение обычной канифоли в лакокрасочной промышленности нежелательно из-за ее кислотности, легкоплавкости, склонности к кристаллизации и недостаточной влагостойкости. Все эти недостатки могут быть в значительной степени устранены при этерификации канифоли различными спиртами, в результате чего получаются эфиры канифоли. Применяется в лакокрасочной промышленности в качестве пленкообразующего компонента в термопластиках, алкидных и нитроцеллюлозных лаках и эмалях, в производстве клеев, чувствительных к давлению. Глицериновый эфир канифоли придает лакокрасочным покрытиям твердость, глянец, атмосферостойкость, адгезию. Способствует повышению клейкости,увеличивает адгезионную способность продуктов. Используется в производстве некристллизируюущихся клеев. | [6 empty] | Бренд: Megara Resins Цвет: 5 макс Кислотное число: 7 макс Температура размягчения 85-95 °C Области применения: Пленкообразующий компонент в термопластиках. Алкидные и нитроцеллюлозные лаки и эмали.
Эфиры канифоли | Глицериновый полимеризованный эфир | PROCOL 14GS |  |  |  | Образование глицеринового полимеризованного эфира канифоли обусловлено частичной димеризациией, содержащейся в канифоли абиетиновой кислоты. Добавка в жевательную резинку. | Основа жевательной резинки может содержать пластификаторы эластомеров (также называемые растворителями эластомеров), такие как эфиры природной канифоли, а также другие пластификаторы эластомеров. | [6 empty] | Бренд: Megara Resins Цвет: 5 макс Кислотное число: 8 макс Температура размягчения: 105-120 °C Области применения: Жевательные резинки.
Эфиры канифоли | Пентаэритритовый эфир | PROCOL 10PL |  |  |  | Пентаэритритовый эфир получают в ре­зультате взаимодействия сосновой канифоли и четырехатомного спирта пентаэритрита. Добавка в клей, способствует повышению клейкости. | Пентаэритритовый эфир имеет более высокую температуру размягчения, способствует повышению скорости высыхания покрытий при добавлении к различным пленкообразующим веществам и повышению твердости покрытий. Пентаэритритовый эфир канифоли придают покрытиям высокую водостойкость, что обусловило их применение в лаках для окраски морских судов, самолетов и т. д. Кроме того, применяется для повышения клейкости. Увеличивает адгезионную способность продуктов. Аналог «Пентанокса». Совместим с натуральными и синтетическими каучуками, алкидными смолами, фенольными смолами, высыхающими маслами, природными и синтетическими восками. |  |  |  | 20131028_104354 |  |  | Бренд: Megara Resins Цвет: 3 макс Кислотное число: 20 макс Температура размягчения: 97-110 °C Вязкость: 12-18 (50% в ксилоле) Содержание свободной канифоли менее 1% Области применения: Клея. Функции и особенности: Повышение клейкости. Хорошая растворимость и совместимость.
Эфиры канифоли | Пентаэритритовый эфир | PROCOLITE P1 |  |  |  | Пентаэритритовый эфир получают в ре­зультате взаимодействия сосновой канифоли и четырехатомного спирта пентаэритрита. Премиум добавка в клей. Устойчив к нагреву и механическим воздействиям. | Пентаэритритовый эфир имеет более высокую температуру размягчения, способствует повышению скорости высыхания покрытий при добавлении к различным пленкообразующим веществам и повышению твердости покрытий. Пентаэритритовый эфир канифоли придают покрытиям высокую водостойкость, что обусловило их применение в лаках для окраски морских судов, самолетов и т. д. Кроме того, применяется для повышения клейкости. Увеличивает адгезионную способность продуктов. Совместим с натуральными и синтетическими каучуками, природными и синтетическими восками. Высокоустойчивый эфир канифоли светлого цвета. Устойчив к нагреву и механическим воздействиям. Премиум добавка для повышения клейкости чувствительных к давлению, этилвинилацетатных и горючих расплавов и клеев на основе растворителя. |  |  |  | 20131028_104354 |  |  | Бренд: Megara Resins Цвет: 3 макс Кислотное число: 15 макс КОН мг/г Температура размягчения: 95-105 oC Вязкость: 12-18 (50% в ксилоле) Содержание свободной канифоли менее 1% Области применения: Клея., чувствительные к давлению. Этилвинилацетатные и горячие расплавы. Клея на основе растворителя. Функции и особенности: Повышение клейкости. Хорошая растворимость и совместимость. Высокая термостойкость.
Эфиры канифоли | Пентаэритритовый эфир | PROCOLITE PST |  |  |  | Пентаэритритовый эфир получают в ре­зультате взаимодействия сосновой канифоли и четырехатомного спирта пентаэритрита. Добавка в клей, в противообрастающую краску. | Пентаэритритовый эфир имеет более высокую температуру размягчения, способствует повышению скорости высыхания покрытий при добавлении к различным пленкообразующим веществам и повышению твердости покрытий. Пентаэритритовый эфир канифоли придают покрытиям высокую водостойкость, что обусловило их применение в лаках для окраски морских судов, самолетов и т. д. Кроме того, применяется для повышения клейкости. Увеличивает адгезионную способность продуктов. Аналог «Пентанокса». |  |  |  | 20131028_104354 |  |  | Бренд: Megara Resins Цвет: 3 макс Кислотное число: 12 макс Температура размягчения: 94-98 °C Области применения: Клея. Противообрастающие краски.
Эфиры канифоли | Пентаэритритовый эфир диспропорциональной канифоли | 10 PLD |  |  |  | Пентаэритритовый эфир получают в результате взаимодействия диспропорциональной канифоли и четырехатомного спирта пентаэритрита. Добавка в клей, способствует повышению клейкости. | Диспропорционирование канифоли используют для улучшения ее качества за счет снижения доли кислот с диеновыми группировками, тормозящими процесс сополимеризации. Пентаэритритовый эфир диспропорциональной канифоли. Применяется для повышения клейкости. Увеличивает адгезионную способность продуктов. Используют в качестве пластификаторов термопластиков для разметки дорог. Аналоги "Пентанокса" Применяются в производстве адгезионных составов. |  |  |  | 20131028_104354 |  |  | Бренд: Megara Resins Цвет: 3 макс Кислотное число: 20 макс Температура размягчения: 85-95 °C Области применения: Клея. Функции: повышение клейкости.
Эфиры канифоли | Модифицированный эфир канифоли | 10 PLС |  |  |  | Модифицированный эфир диспропорциональной канифоли получают в результате взаимодействия модифицированной канифоли и четырехатомного спирта пентаэритрита | Для придания канифоли стойкости к действию света и окислению ее подвергают различным химическим превращениям, получая так называемую модифицированную канифоль. Применяют как адгезионные добавки в производстве водо- и термостойких лаков и красок, окрашенных полимерных изделий. Кроме того используют как пластификатор термопластиков для разметки дорог. Увеличивает адгезионную способность продуктов. |  |  |  | DSC_0915 |  |  | Бренд: Megara Resins Цвет: 3 макс Кислотное число: 20 макс Температура размягчения: 100-110 °C Области применения: Адгезионные составы. Краски для дорожной разметки.
Эфиры канифоли | Пентаэритритовый эфир канифоли | PROCOL 10PL-ST |  |  |  | Пентаэритритовый эфир получают в результате взаимодействия сосновой канифоли и четырехатомного спирта пентаэритрита. Добавка в клей, способствует повышению клейкости и сольватирующей способности клея. | Пентаэритритовый эфир имеет более высокую температуру размягчения, способствует повышению скорости высыхания покрытий при добавлении к различным пленкообразующим веществам и повышению твердости покрытий. Пентаэритритовый эфир канифоли придают покрытиям высокую водостойкость, что обусловило их применение в лаках для окраски морских судов, самолетов и т. д. Кроме того, применяется для повышения клейкости. Увеличивает адгезионную способность продуктов. Аналог «Пентанокса». Совместим с натуральными и синтетическими каучуками, алкидными смолами, фенольными смолами, высыхающими маслами, природными и синтетическими восками. Полностью растворим в гексане, ароматических и алифатических углеводородах, высших спиртах, кетонах и сложных эфирах. |  |  |  | DSC_0915 |  |  | Бренд: Megara Resins Цвет: 3 макс Кислотное число: 10 макс Температура размягчения 92-102 °C Области применения: Клея. Функции: Повышение клейкости и сольватирующей способности клея на основе этилвинилацетата, бутадиен-стирольных и других полимеров.
Эфиры канифоли | Триэтиленгликолевый эфир канифоли | 10 TG |  |  |  | Триэтиленгликолевый эфир канифоли продукт взаимодействия спирта триэтиленгликоля и смоляных кислот сосновой канифоли. Добавка в клеи для пола. | Триэтиленгликолевый эфир канифоли применяется для производства некристализирующихся клеев. Кроме того используется в качестве пластификатора при изготовлении лакокрасочных материалов на основе нитроцеллюлозы. | [6 empty] | Бренд: Megara Resins Цвет: 5 макс Кислотное число: 20 макс Вязкая жидкость Области применения: Клея. Функции: Повышение клейкости клея для пола.
Эфиры канифоли | Триэтиленгликолевый эфир канифоли | 20 TG |  |  |  | Триэтиленгликолевый эфир канифоли - продукт взаимодействия спирта триэтиленгликоля и смоляных кислот сосновой канифоли. Добавка в клей. | Триэтиленгликолевый эфир канифоли применяется для производства некристализирующихся клеев. Кроме того используется в качестве пластификатора при изготовлении лакокрасочных материалов на основе нитроцеллюлозы. | [6 empty] | Бренд: Megara Resins Цвет: 8 макс Кислотное число: 20 макс Вязкая жидкость Области применения: Клея.
Канифольные смолы | Малеиновые смолы | PROCOL 95 |  |  |  | Малеиновые смолы - смолы, изготовленные путем реакции присоединения живичной канифоли и малеинового ангидрида с дальнейшей этерификацией с глицерином. Совместимость с нитроцеллюлозой. | Прозрачное светло-желтое твердое вещество. Живичная канифоль применяется в качестве первичного материала в изготовлении модифицированной малеиновой смолы. Модифицированная малеиновая смола изготавливается путем реакции присоединения живичной канифоли и малеинового ангидрида, и этерификации добавок с глицерином или пентаэритритом. Растворяется в каменноугольных смолах, сложных эфирах, скипидарном масле и растительном масле. Хорошо растворимы в нитроцеллюлозных лаках и шлифовальных герметиках, где он придает твердость поверхности.Не растворяется в спирте. Смолы обладают цветостойкостью, теплостойкостью и хорошей адгезией. Применение: используются в основном лакокрасочной промышленности. Благодаря полимеризации с растительным маслом, малеиновая смола также применяется для производства фенольной краски. Благодаря полимеризации с растительным маслом, малеиновая смола также применяется для производства фенольной краски. Повышает прочность лакокрасочной пленки, блеск и притирание полиэфиров, нитро- и полиуретановых красок. | [6 empty] | Бренд: Megara Resins Цвет: 5 макс Кислотное число: 25 макс Температура размягчения 100-115 °C Области применения: нитроцеллюлозные лаки и шлифовальные герметики, алкидные краски.
Канифольные смолы | Малеиновые смолы | PROCOL 101 |  |  |  | Малеиновые смолы - смолы, изготовленные путем реакции присоединения живичной канифоли и малеинового ангидрида с дальнейшей этерификацией с глицерином. Совместимость с нитроцеллюлозой. | Прозрачное светло-желтое твердое вещество. Живичная канифоль применяется в качестве первичного материала в изготовлении модифицированной малеиновой смолы. Модифицированная малеиновая смола изготавливается путем реакции присоединения живичной канифоли и малеинового ангидрида, и этерификации добавок с глицерином или пентаэритритом. Растворяется в каменноугольных смолах, сложных эфирах, скипидарном масле и растительном масле. Хорошо растворимы в нитроцеллюлозных лаках и шлифовальных герметиках, где он придает твердость поверхности.Не растворяется в спирте. Смолы обладают цветостойкостью, теплостойкостью и хорошей адгезией. Применение: используются в основном лакокрасочной промышленности. Благодаря полимеризации с растительным маслом, малеиновая смола также применяется для производства фенольной краски. Благодаря полимеризации с растительным маслом, малеиновая смола также применяется для производства фенольной краски. Повышает прочность лакокрасочной пленки, блеск и притирание полиэфиров, нитро- и полиуретановых красок. | [6 empty] | Бренд: Megara Resins Цвет: 5 макс Кислотное число: 25 макс Температура размягчения 122-132 °C Области применения: нитроцеллюлозные лаки, алкидные краски, краски для глубокой печати.
Канифольные смолы | Малеиновые смолы | PROCOL 104 |  |  |  | Малеиновые смолы - смолы, изготовленные путем реакции присоединения живичной канифоли и малеинового ангидрида с дальнейшей этерификацией с глицерином или пентаэритритом. Совместимость с алкидными смолами и высыхающими маслами. | Прозрачное светло-желтое твердое вещество. Живичная канифоль применяется в качестве первичного материала в изготовлении модифицированной малеиновой смолы. Модифицированная малеиновая смола изготавливается путем реакции присоединения живичной канифоли и малеинового ангидрида, и этерификации добавок с глицерином или пентаэритритом. Растворяется в каменноугольных смолах, сложных эфирах, скипидарном масле и растительном масле. Хорошо растворимы в нитроцеллюлозных лаках и шлифовальных герметиках, где он придает твердость поверхности.Не растворяется в спирте. Смолы обладают цветостойкостью, теплостойкостью и хорошей адгезией. Применение: используются в основном лакокрасочной промышленности. Благодаря полимеризации с растительным маслом, малеиновая смола также применяется для производства фенольной краски. Благодаря полимеризации с растительным маслом, малеиновая смола также применяется для производства фенольной краски. Повышает прочность лакокрасочной пленки, блеск и притирание полиэфиров, нитро- и полиуретановых красок. | [6 empty] | Бренд: Megara Resins Цвет: 5 макс Кислотное число: 16 макс Температура размягчения 115-125 °C Вязкость: 15-18 сек ( 50% в ксилоле) Области применения: Эмали, лаки. Функции, свойства: при проведении цветной отделки, эмалям горячей сушки придает глянец и для лаков. Хорошая водостойкость, устойчивость к пожелтению. Обладает свойствами, характерными как для хорошего растворителя.
Канифольные смолы | Малеиновые смолы | PROCOL 105 |  |  |  | Малеиновые смолы - смолы, изготовленные путем реакции присоединения живичной канифоли и малеинового ангидрида с дальнейшей этерификацией с пентаэритритом. | Прозрачное светло-желтое твердое вещество. Живичная канифоль применяется в качестве первичного материала в изготовлении модифицированной малеиновой смолы. Модифицированная малеиновая смола изготавливается путем реакции присоединения живичной канифоли и малеинового ангидрида, и этерификации добавок с глицерином или пентаэритритом. Растворяется в каменноугольных смолах, сложных эфирах, скипидарном масле и растительном масле. Хорошо растворимы в нитроцеллюлозных лаках и шлифовальных герметиках, где он придает твердость поверхности.Не растворяется в спирте. Смолы обладают цветостойкостью, теплостойкостью и хорошей адгезией. Применение: используются в основном лакокрасочной промышленности. Благодаря полимеризации с растительным маслом, малеиновая смола также применяется для производства фенольной краски. Благодаря полимеризации с растительным маслом, малеиновая смола также применяется для производства фенольной краски. Повышает прочность лакокрасочной пленки, блеск и притирание полиэфиров, нитро- и полиуретановых красок. | [6 empty] | Бренд: Megara Resins Цвет: 8 макс Кислотное число: 20 макс Температура размягчения 135-145 °C Области применения: Эмали, лаки. Функции, свойства: при проведении цветной отделки эмалям горячей сушки придает глянец.
Канифольные смолы | Малеиновые смолы | PROCOL 107 |  |  |  | Малеиновые смолы - смолы, изготовленные путем реакции присоединения живичной канифоли и малеинового ангидрида с дальнейшей этерификацией с глицерином. Совместимость с нитроцеллюлозой. | Прозрачное светло-желтое твердое вещество. Живичная канифоль применяется в качестве первичного материала в изготовлении модифицированной малеиновой смолы. Модифицированная малеиновая смола изготавливается путем реакции присоединения живичной канифоли и малеинового ангидрида, и этерификации добавок с глицерином или пентаэритритом. Растворяется в каменноугольных смолах, сложных эфирах, скипидарном масле и растительном масле. Хорошо растворимы в нитроцеллюлозных лаках и шлифовальных герметиках, где он придает твердость поверхности.Не растворяется в спирте. Смолы обладают цветостойкостью, теплостойкостью и хорошей адгезией. Применение: используются в основном лакокрасочной промышленности. Благодаря полимеризации с растительным маслом, малеиновая смола также применяется для производства фенольной краски. Благодаря полимеризации с растительным маслом, малеиновая смола также применяется для производства фенольной краски. Повышает прочность лакокрасочной пленки, блеск и притирание полиэфиров, нитро- и полиуретановых красок. | [6 empty] | Бренд: Megara Resins Цвет: 5 макс Кислотное число: 35 макс Температура размягчения 140-150 °C Области применения: нитроцеллюлозные лаки и шлифовальные герметики.
Модифицированные канифоли | Некристаллизирующаяся модифицированная канифоль | PROCOL ST |  |  |  | Модифицированная канифольная смола – смола, образованная в результате реакции этерификации канифоли многоатомным спиртом. | Прозрачное светло-желтое твердое вещество. Живичная канифоль применяется в качестве первичного материала в изготовлении модифицированной малеиновой смолы. Модифицированная малеиновая смола изготавливается путем реакции присоединения живичной канифоли и малеинового ангидрида, и этерификации добавок с глицерином или пентаэритритом. Растворяется в каменноугольных смолах, сложных эфирах, скипидарном масле и растительном масле. Хорошо растворимы в нитроцеллюлозных лаках и шлифовальных герметиках, где он придает твердость поверхности.Не растворяется в спирте. Смолы обладают цветостойкостью, теплостойкостью и хорошей адгезией. Применение: используются в основном лакокрасочной промышленности. Благодаря полимеризации с растительным маслом, малеиновая смола также применяется для производства фенольной краски. Благодаря полимеризации с растительным маслом, малеиновая смола также применяется для производства фенольной краски. Повышает прочность лакокрасочной пленки, блеск и притирание полиэфиров, нитро- и полиуретановых красок. | [6 empty] | Бренд: Megara Resins Цвет: 10 макс Кислотное число: 170-180 макс Температура размягчения: 95- 100 °C Области применения: нитроцеллюлозные лаки и шлифовальные герметики.
Модифицированная канифоль | Диспропорцианированная канифоль (абиетиновая кислота 0,5 %) | PROCOL DC |  |  |  | Диспропорционированные (дегидрированные) канифоли получаются нагреванием канифоли до умеренной температуры или при высокой температуре в присутствии кислотного катализатора. | Модифицированные канифольные смолы применяют для: производства противообрастающих красок; производства синтетических каучуков (бутадиенстирольный каучук, SBR); производства кабельной продукции; производства клеев расплавов, этикеточных клеев. | [6 empty] | Бренд: Megara Resins Цвет: 5 макс Кислотное число: 160-180 макс Температура размягчения: 70-85 °C Области применения: SBR-тип синтетического каучука.
Модифицированная канифоль | Полимеризованная канифоль | PROCOL 14PS |  |  |  | Полимеризованнке канифоль получают при обработке канифоли серной кислотой. Обладает улучшенными физико-химическими свойствами. | Модифицированные канифольные смолы применяют для: производства противообрастающих красок; производства синтетических каучуков (бутадиенстирольный каучук, SBR); производства кабельной продукции; производства клеев расплавов, этикеточных клеев. У полимеризованной канифоли по сравнению с обыкновенной улучшенные физико - химические свойства. Она значительно светлее, не кристаллизуется и не выкристаллизовывается из растворов, обладает меньшей непредельностью, а поэтому становится стабильной к окислению, соли натрия и калия полимеризованой канифоли находят применение в качестве эмульгатора в производстве синтетических каучуков, обеспечивая высокие свойства получаемого продукта | [6 empty] | Бренд: Megara Resins Цвет: 8 макс Кислотное число: 158-165 Температура размягчения: 93-100 °C Области применения: клеи расплавы и клеящие вещества.
Модифицированная канифоль | Специальная диспропорционированная канифоль | PROCOL DCR |  |  |  | Диспропорционированные (дегидрированные) канифоли получаются нагреванием канифоли до умеренной температуры или при высокой температуре в присутствии кислотного катализатора. | Модифицированные канифольные смолы применяют для: производства противообрастающих красок; производства синтетических каучуков (бутадиенстирольный каучук, SBR); производства кабельной продукции; производства клеев расплавов, этикеточных клеев. | [6 empty] | Бренд: Megara Resins Цвет: 7 макс Кислотное число: 160-180 Температура размягчения: 100-110 °C Области применения: SBR-тип синтетического каучука.
Канифоль-фенольная смола | канифоль модифицированная фенолом | PROCOL 10 F |  |  |  | Канифоли фенольных смол. Продукты конденсации некоторых фенолов с формальдегидом не растворимы в высыхающих маслах, но они становятся растворимыми при модификации их канифолью. | Фенольные смолы, модифицированные канифолью, применяют при изготовлении типографских красок, масляных лаков, в качестве добавок для алкидных красок, поскольку такие смолы обладают хорошей совместимостью с природными маслами ( искусственные копалы), в присутствии которых они быстро высыхают и приобретают блеск. | [6 empty] | Бренд: Megara Resins Цвет: 8 макс Кислотное число: 25 макс Температура размягчения: 155-170 °C Области применения: эмали и лаки.
Канифоль-фенольная смола | канифоль модифицированная фенолом | PROCOL 12 F |  |  |  | Канифоли фенольных смол. Продукты конденсации некоторых фенолов с формальдегидом не растворимы в высыхающих маслах, но они становятся растворимыми при модификации их канифолью. | Фенольные смолы, модифицированные канифолью, применяют при изготовлении типографских красок, масляных лаков, в качестве добавок для алкидных красок, поскольку такие смолы обладают хорошей совместимостью с природными маслами ( искусственные копалы), в присутствии которых они быстро высыхают и приобретают блеск. | [6 empty] | Бренд: Megara Resins Цвет: 8 макс Кислотное число: 25 макс Температура размягчения: 115-125 °C Области применения: используют при производстве лаков устойчивых к воде и щелочам.
Канифоль-фенольная смола | Канифоль-фенол | PROCOL 130 PR |  |  |  | Канифоли фенольных смол. Продукты конденсации некоторых фенолов с формальдегидом не растворимы в высыхающих маслах, но они становятся растворимыми при модификации их канифолью. | Фенольные смолы, модифицированные канифолью, применяют при изготовлении типографских красок, масляных лаков, в качестве добавок для алкидных красок, поскольку такие смолы обладают хорошей совместимостью с природными маслами ( искусственные копалы), в присутствии которых они быстро высыхают и приобретают блеск. | [6 empty] | Бренд: Megara Resins Цвет: 8 макс Кислотное число: 25 макс Температура размягчения: 120-130 °C Области применения: лаки с высокой вязкостью.
Канифоль-фенольная смола | Канифоль-фенол | PROCOL 150 PR |  |  |  | Канифоли фенольных смол. Продукты конденсации некоторых фенолов с формальдегидом не растворимы в высыхающих маслах, но они становятся растворимыми при модификации их канифолью. | Фенольные смолы, модифицированные канифолью, применяют при изготовлении типографских красок, масляных лаков, в качестве добавок для алкидных красок, поскольку такие смолы обладают хорошей совместимостью с природными маслами ( искусственные копалы), в присутствии которых они быстро высыхают и приобретают блеск. | [6 empty] | Бренд: Megara Resins Цвет: 8 макс Кислотное число: 30 макс Температура размягчения: 145-155 °C Области применения: Эмали, лаки и типографские краски.
Канифоль-фенольная смола | Канифоль-фенол | PROCOL MEGARPRINT GR 1520 |  |  |  | Канифоли фенольных смол. Продукты конденсации некоторых фенолов с формальдегидом не растворимы в высыхающих маслах, но они становятся растворимыми при модификации их канифолью. | Фенольные смолы, модифицированные канифолью, применяют при изготовлении типографских красок, масляных лаков, в качестве добавок для алкидных красок, поскольку такие смолы обладают хорошей совместимостью с природными маслами ( искусственные копалы), в присутствии которых они быстро высыхают и приобретают блеск. | [6 empty] | Бренд: Megara Resins Цвет: 14 макс Кислотное число: 30 макс Температура размягчения: 170-186 °C Вязкость: 35-45 Па*с Температура помутнения: 95-115 °C Области применения: Типографские краски.
Канифоль-фенольная смола | Канифоль-фенол | MEGARPRINT RF 1141 |  |  |  | Канифоли фенольных смол. Продукты конденсации некоторых фенолов с формальдегидом не растворимы в высыхающих маслах, но они становятся растворимыми при модификации их канифолью. | Фенольные смолы, модифицированные канифолью, применяют при изготовлении типографских красок, масляных лаков, в качестве добавок для алкидных красок, поскольку такие смолы обладают хорошей совместимостью с природными маслами ( искусственные копалы), в присутствии которых они быстро высыхают и приобретают блеск. | [6 empty] | Бренд: Megara Resins Цвет: 12 макс Кислотное число: 30 макс Температура размягчения: 160-175 °C Вязкость: 30-40 Па*с Температура помутнения: 115-130 °C Области применения: Типографские краски.
Канифоль-фенольная смола | Канифоль-фенол | PROCOL 136 |  |  |  | Канифоли фенольных смол. Продукты конденсации некоторых фенолов с формальдегидом не растворимы в высыхающих маслах, но они становятся растворимыми при модификации их канифолью. | Фенольные смолы, модифицированные канифолью, применяют при изготовлении типографских красок, масляных лаков, в качестве добавок для алкидных красок, поскольку такие смолы обладают хорошей совместимостью с природными маслами ( искусственные копалы), в присутствии которых они быстро высыхают и приобретают блеск. | [6 empty] | Бренд: Megara Resins Цвет: 12 макс Кислотное число: 30 макс Температура размягчения: 160-175 °C Вязкость: 30-40 Па*с Температура помутнения: 115-130 °C Области применения: Типографские краски.
Канифоль-фенольная смола | Канифоль-фенол | PROCOL MEGARPRINT GR 1511 |  |  |  | Канифоли фенольных смол. Продукты конденсации некоторых фенолов с формальдегидом не растворимы в высыхающих маслах, но они становятся растворимыми при модификации их канифолью. | Фенольные смолы, модифицированные канифолью, применяют при изготовлении типографских красок, масляных лаков, в качестве добавок для алкидных красок, поскольку такие смолы обладают хорошей совместимостью с природными маслами ( искусственные копалы), в присутствии которых они быстро высыхают и приобретают блеск. | [6 empty] | Бренд: Megara Resins Цвет: 5 макс Кислотное число: 35 макс Температура размягчения: 160-185 °C Вязкость: 25-35 Па*с Области применения: Типографские краски для глубокой печати.
Канифоль-фумаровая смола | Пентаэритрит | PROCOL 110-3 |  |  |  | При обработке эфиров канифоли фумаровой кислотой при повышенной температуре (или при обработке канифоли этими реагентами, а затем спиртами) получают канифольно-фумаровые смолы. | Глицериновые или пентаэритритовые эфиры канифоли модифицированные фумаровой кислотой применяются для производства спиртовых лаков, водорастворимых и типографских красок, напольных восковых эмульсий, флексографических красок, колорирующих покрытий и мастик для пола, обувных кремов. | [6 empty] | Бренд: Megara Resins Цвет: 5 макс Кислотное число: 125-135 макс Температура размягчения: 135-145 °C Области применения: спиртовые лаки, флексографические и водорастворимые краски
Канифоль-фумаровая смола | Пентаэритрит | PROCOL 114 |  |  |  | При обработке эфиров канифоли фумаровой кислотой при повышенной температуре (или при обработке канифоли этими реагентами, а затем спиртами) получают канифольно-фумаровые смолы. | Глицериновые или пентаэритритовые эфиры канифоли модифицированные фумаровой кислотой применяются для производства спиртовых лаков, водорастворимых и типографских красок, напольных восковых эмульсий, флексографических красок, колорирующих покрытий и мастик для пола, обувных кремов. | [6 empty] | Бренд: Megara Resins Цвет: 7 макс Кислотное число: 125-140 Температура размягчения: 140-150 °C Области применения: спиртовые лаки
Канифоль-фумаровая смола | Пентаэритрит | PROCOL 222 |  |  |  | При обработке эфиров канифоли фумаровой кислотой при повышенной температуре (или при обработке канифоли этими реагентами, а затем спиртами) получают канифольно-фумаровые смолы. | Глицериновые или пентаэритритовые эфиры канифоли модифицированные фумаровой кислотой применяются для производства спиртовых лаков, водорастворимых и типографских красок, напольных восковых эмульсий, флексографических красок, колорирующих покрытий и мастик для пола, обувных кремов. | [6 empty] | Бренд: Megara Resins Цвет: 8 макс Кислотное число: 190-210 Температура размягчения: 155-170 °C Области применения: крема для обуви
Канифоль-фумаровая смола | Пентаэритрит | PROCOL PW 710 |  |  |  | При обработке эфиров канифоли фумаровой кислотой при повышенной температуре (или при обработке канифоли этими реагентами, а затем спиртами) получают канифольно-фумаровые смолы. | Глицериновые или пентаэритритовые эфиры канифоли модифицированные фумаровой кислотой применяются для производства спиртовых лаков, водорастворимых и типографских красок, напольных восковых эмульсий, флексографических красок, колорирующих покрытий и мастик для пола, обувных кремов. | [6 empty] | Бренд: Megara Resins Цвет: 11 макс Кислотное число: 310 макс Температура размягчения: 140-150 °C Области применения: типографские краски
Канифоль-фумаровая смола | Пентаэритрит | PROCOL 115 H |  |  |  | При обработке эфиров канифоли фумаровой кислотой при повышенной температуре (или при обработке канифоли этими реагентами, а затем спиртами) получают канифольно-фумаровые смолы. | Глицериновые или пентаэритритовые эфиры канифоли модифицированные фумаровой кислотой применяются для производства спиртовых лаков, водорастворимых и типографских красок, напольных восковых эмульсий, флексографических красок, колорирующих покрытий и мастик для пола, обувных кремов. | [6 empty] | Бренд: Megara Resins Цвет: 7 макс Кислотное число: 130-150 Температура размягчения: 145-165 °C Области применения: флексографические и водорастворимые краски, спиртовые лаки
Канифоль-фумаровая смола | Пентаэритрит | PROCOL 116 |  |  |  | При обработке эфиров канифоли фумаровой кислотой при повышенной температуре (или при обработке канифоли этими реагентами, а затем спиртами) получают канифольно-фумаровые смолы. | Глицериновые или пентаэритритовые эфиры канифоли модифицированные фумаровой кислотой применяются для производства спиртовых лаков, водорастворимых и типографских красок, напольных восковых эмульсий, флексографических красок, колорирующих покрытий и мастик для пола, обувных кремов. | [6 empty] | Бренд: Megara Resins Цвет: 8 макс Кислотное число: 200-235 Температура размягчения: 158-170 °C Области применения: восковая эмульсия для напольной полироли, флексографические краски.
Канифоль-фумаровая смола | Пентаэритрит | PROCOL 119 TL |  |  |  | При обработке эфиров канифоли фумаровой кислотой при повышенной температуре (или при обработке канифоли этими реагентами, а затем спиртами) получают канифольно-фумаровые смолы. | Глицериновые или пентаэритритовые эфиры канифоли модифицированные фумаровой кислотой применяются для производства спиртовых лаков, водорастворимых и типографских красок, напольных восковых эмульсий, флексографических красок, колорирующих покрытий и мастик для пола, обувных кремов. | [6 empty] | Бренд: Megara Resins Цвет: 7 макс Кислотное число: 205-225 Температура размягчения: 155-170 °C Области применения: Мастики для полов
Канифоль-фумаровая смола | Пентаэритрит | PROCOL 128 |  |  |  | При обработке эфиров канифоли фумаровой кислотой при повышенной температуре (или при обработке канифоли этими реагентами, а затем спиртами) получают канифольно-фумаровые смолы. | Глицериновые или пентаэритритовые эфиры канифоли модифицированные фумаровой кислотой применяются для производства спиртовых лаков, водорастворимых и типографских красок, напольных восковых эмульсий, флексографических красок, колорирующих покрытий и мастик для пола, обувных кремов. | [6 empty] | Бренд: Megara Resins Цвет: 8 макс Кислотное число: 200-225 Температура размягчения: 155-170 °C Области применения: крем для обуви
Канифоль-фумаровая смола | Пентаэритрит | PROCOL 305 F |  |  |  | При обработке эфиров канифоли фумаровой кислотой при повышенной температуре (или при обработке канифоли этими реагентами, а затем спиртами) получают канифольно-фумаровые смолы. | Глицериновые или пентаэритритовые эфиры канифоли модифицированные фумаровой кислотой применяются для производства спиртовых лаков, водорастворимых и типографских красок, напольных восковых эмульсий, флексографических красок, колорирующих покрытий и мастик для пола, обувных кремов. | [6 empty] | Бренд: Megara Resins Цвет: 10 макс Кислотное число: 290-310 Температура размягчения: 140-150 °C Области применения: Типографские краски
Резинаты металлов | Калий | PROCOL 400 R |  |  |  | При обработке эфиров канифоли фумаровой кислотой при повышенной температуре (или при обработке канифоли этими реагентами, а затем спиртами) получают канифольно-фумаровые смолы. | Глицериновые или пентаэритритовые эфиры канифоли модифицированные фумаровой кислотой применяются для производства спиртовых лаков, водорастворимых и типографских красок, напольных восковых эмульсий, флексографических красок, колорирующих покрытий и мастик для пола, обувных кремов. | [6 empty] | Бренд: Megara Resins Цвет: 10 макс Кислотное число: 120 макс. Температура размягчения: 115-125 °C Области применения: Автомобильные краски и лаки
Канифольные дисперсии |  | Megatac MP80 |  |  |  | Резинаты – это продукты реакции щелочей или основаниями с канифолью, практически, это соли абиетиновой кислоты | Лаки приготовленные на резинате кальция загустевают медленнее, чем канифольные лаки. Применяются при изготовлении недорогих красок, автомобильных красок, лаков. | [6 empty] | Бренд: Megara Resins Размер частиц, нм: 200< pH: 7,5-8,0 Вязкость: 400-1000 мПа Содержание твёрдых веществ:50-52 % Области применения: Клеи
Канифольные дисперсии |  | Megatac MP81 |  |  |  | Канифольные дисперсии могут применяться для проклейки картонов, лайнеров, мешочной бумаги в кислой и нейтральной среде. исперсия канифоли - канифоль, стабилизированная катионоактивным коллоидным коацерватным диспергатором, причем этот коацерватный диспергатор содержит анионоактивный компонент и катионоактивный компонент. | Приготовление проклеивающей композиции осуществляют растворением канифоли в органическом растворителе, не смешивающимся с водой, с получением органической фазы и получение водной фазы катионоактивного коллоидного коацерватного диспергатора смешением с водой анионоактивного компонента и катионоактивного компонента в таких количествах и с созданием такого сдвигового усилия, которых достаточно для получения катионоактивного коллоидного коацервата.Канифольные дисперсии применяются при изготовлении алюминий сульфат содержащих клеев, строительных смесей и в бумажной промышленности. | [6 empty] | Бренд: Megara Resins Размер частиц, нм: 250< pH:6,7-7,3 Вязкость: 300-900 мПа Содержание твёрдых веществ: 51-53% Области применения: Клеи
Канифольные дисперсии |  | Megatac MP851 |  |  |  | Канифольные дисперсии могут применяться для проклейки картонов, лайнеров, мешочной бумаги в кислой и нейтральной среде. исперсия канифоли - канифоль, стабилизированная катионоактивным коллоидным коацерватным диспергатором, причем этот коацерватный диспергатор содержит анионоактивный компонент и катионоактивный компонент. | Приготовление проклеивающей композиции осуществляют растворением канифоли в органическом растворителе, не смешивающимся с водой, с получением органической фазы и получение водной фазы катионоактивного коллоидного коацерватного диспергатора смешением с водой анионоактивного компонента и катионоактивного компонента в таких количествах и с созданием такого сдвигового усилия, которых достаточно для получения катионоактивного коллоидного коацервата.Канифольные дисперсии применяются при изготовлении алюминий сульфат содержащих клеев, строительных смесей и в бумажной промышленности. | [6 empty] | Бренд: Megara Resins Размер частиц, нм: 200< pH:7,0-8,0 Вязкость: 100-500мПа Содержание твёрдых веществ: 50-52 % Области применения: Клеи
Канифольные дисперсии |  | Megatac MP855 |  |  |  | Канифольные дисперсии могут применяться для проклейки картонов, лайнеров, мешочной бумаги в кислой и нейтральной среде. исперсия канифоли - канифоль, стабилизированная катионоактивным коллоидным коацерватным диспергатором, причем этот коацерватный диспергатор содержит анионоактивный компонент и катионоактивный компонент. | Приготовление проклеивающей композиции осуществляют растворением канифоли в органическом растворителе, не смешивающимся с водой, с получением органической фазы и получение водной фазы катионоактивного коллоидного коацерватного диспергатора смешением с водой анионоактивного компонента и катионоактивного компонента в таких количествах и с созданием такого сдвигового усилия, которых достаточно для получения катионоактивного коллоидного коацервата.Канифольные дисперсии применяются при изготовлении алюминий сульфат содержащих клеев, строительных смесей и в бумажной промышленности. | [6 empty] | Бренд: Megara Resins Размер частиц, нм: 250< pH:7,5-8,5 Вязкость:300-900 мПа Содержание твёрдых веществ:54-56 % Области применения: Клеи
Канифольные дисперсии |  | Megatac MP951 |  |  |  | Канифольные дисперсии могут применяться для проклейки картонов, лайнеров, мешочной бумаги в кислой и нейтральной среде. исперсия канифоли - канифоль, стабилизированная катионоактивным коллоидным коацерватным диспергатором, причем этот коацерватный диспергатор содержит анионоактивный компонент и катионоактивный компонент. | Приготовление проклеивающей композиции осуществляют растворением канифоли в органическом растворителе, не смешивающимся с водой, с получением органической фазы и получение водной фазы катионоактивного коллоидного коацерватного диспергатора смешением с водой анионоактивного компонента и катионоактивного компонента в таких количествах и с созданием такого сдвигового усилия, которых достаточно для получения катионоактивного коллоидного коацервата.Канифольные дисперсии применяются при изготовлении алюминий сульфат содержащих клеев, строительных смесей и в бумажной промышленности. | [6 empty] | Бренд: Megara Resins Размер частиц, нм:250 < pH:6,8-7,5 Вязкость:100-300 мПа Содержание твёрдых веществ: 51-53 % Области применения: Клеи
Канифольные дисперсии |  | Megatac RA50 |  |  |  | Канифольные дисперсии могут применяться для проклейки картонов, лайнеров, мешочной бумаги в кислой и нейтральной среде. исперсия канифоли - канифоль, стабилизированная катионоактивным коллоидным коацерватным диспергатором, причем этот коацерватный диспергатор содержит анионоактивный компонент и катионоактивный компонент. | Приготовление проклеивающей композиции осуществляют растворением канифоли в органическом растворителе, не смешивающимся с водой, с получением органической фазы и получение водной фазы катионоактивного коллоидного коацерватного диспергатора смешением с водой анионоактивного компонента и катионоактивного компонента в таких количествах и с созданием такого сдвигового усилия, которых достаточно для получения катионоактивного коллоидного коацервата.Канифольные дисперсии применяются при изготовлении алюминий сульфат содержащих клеев, строительных смесей и в бумажной промышленности. | [6 empty] | Бренд: Megara Resins Размер частиц, нм:200 < pH:7,5-8,0 Вязкость:400-1000 мПа Содержание твёрдых веществ: 50-52 % Области применения: Клеи
Канифольные дисперсии |  | Megatac RA55 |  |  |  | Канифольные дисперсии могут применяться для проклейки картонов, лайнеров, мешочной бумаги в кислой и нейтральной среде. исперсия канифоли - канифоль, стабилизированная катионоактивным коллоидным коацерватным диспергатором, причем этот коацерватный диспергатор содержит анионоактивный компонент и катионоактивный компонент. | Приготовление проклеивающей композиции осуществляют растворением канифоли в органическом растворителе, не смешивающимся с водой, с получением органической фазы и получение водной фазы катионоактивного коллоидного коацерватного диспергатора смешением с водой анионоактивного компонента и катионоактивного компонента в таких количествах и с созданием такого сдвигового усилия, которых достаточно для получения катионоактивного коллоидного коацервата.Канифольные дисперсии применяются при изготовлении алюминий сульфат содержащих клеев, строительных смесей и в бумажной промышленности. | [6 empty] | Бренд: Megara Resins Размер частиц, нм:250 < pH:6,5-7,5 Вязкость:400-1000 мПа Содержание твёрдых веществ: 54-56 % Области применения: Клеи
Канифольные дисперсии |  | Megatac HA55 |  |  |  | Канифольные дисперсии могут применяться для проклейки картонов, лайнеров, мешочной бумаги в кислой и нейтральной среде. исперсия канифоли - канифоль, стабилизированная катионоактивным коллоидным коацерватным диспергатором, причем этот коацерватный диспергатор содержит анионоактивный компонент и катионоактивный компонент. | Приготовление проклеивающей композиции осуществляют растворением канифоли в органическом растворителе, не смешивающимся с водой, с получением органической фазы и получение водной фазы катионоактивного коллоидного коацерватного диспергатора смешением с водой анионоактивного компонента и катионоактивного компонента в таких количествах и с созданием такого сдвигового усилия, которых достаточно для получения катионоактивного коллоидного коацервата.Канифольные дисперсии применяются при изготовлении алюминий сульфат содержащих клеев, строительных смесей и в бумажной промышленности. | [6 empty] | Бренд: Megara Resins Размер частиц, нм: 250< pH:6,5-7,5 Вязкость: 400-1000мПа Содержание твёрдых веществ: 54-56 % Области применения: Высокая совместимость клеев
Клея-расплавы |  | MEGASTICK 111 |  |  |  | Клей расплав – это термопласт где содержание клеящего вещества достигает отметки в 100%. | Клея для бумаги, картона и упаковки, а так же для переплётов. | [6 empty] | Бренд: Megara Resins Температура размягчения: 70-75 °C Вязкость: 3,7 мПа*с (160 °C) Области применения: для переплётов
Клея-расплавы |  | MEGASTICK 112 |  |  |  | Клей расплав – это термопласт где содержание клеящего вещества достигает отметки в 100%. | Клея для бумаги, картона и упаковки, а так же для переплётов. | [6 empty] | Бренд: Megara Resins Температура размягчения: 70-75 °C Вязкость: 4000 мПа*с (160oC) Области применения: для переплётов
Клея-расплавы |  | MEGASTICK 180 |  |  |  | Клей расплав – это термопласт где содержание клеящего вещества достигает отметки в 100%. | Клея для бумаги, картона и упаковки, а так же для переплётов. | [6 empty] | Бренд: Megara Resins Температура размягчения: 65-75 °C Вязкость: 2,5 мПа*с (160 °C) Области применения: для переплётов
Клея-расплавы |  | MEGASTICK 331 |  |  |  | Клей расплав – это термопласт где содержание клеящего вещества достигает отметки в 100%. | Клея для бумаги, картона и упаковки, а так же для переплётов. | [6 empty] | Бренд: Megara Resins Температура размягчения: 105-115 °C Вязкость: 1,4 мПа*с (160 °C) Области применения: бумага, картон и упаковка
Клея-расплавы |  | MEGASTICK 351 |  |  |  | Клей расплав – это термопласт где содержание клеящего вещества достигает отметки в 100%. | Клея для бумаги, картона и упаковки, а так же для переплётов. | [6 empty] | Бренд: Megara Resins Температура размягчения: 105-115 °C Вязкость: 1,6 мПа*с (160 °C) Области применения: бумага, картон и упаковка
Акриловые смолы |  | BMTA 60-5 |  |  |  | Акриловая смола - синтетическая смола, полученная полимеризацией или сополимеризацией различных акриловых и (или) метакриловых мономеров, часто вместе с другими мономерами. | Применение акриловых смол крайне разнообразно, так как их ассортимент включает продукты любых консистенций - от жидких до твердых. Акриловые материалы обладают ценными свойствами: хорошо окрашиваются, прозрачны, имеют низкий удельный вес, устойчивы к действию воды и атмосферных условий, обладают высоким временным сопротивлением ударному изгибу и отличаются высокими диэлектрическими показателями. Акриловая смола и полиэфирная смола отличаются тем, что полиэфирная смола содержит значительное количество токсичного стирола, ПДК исходного сырья в воздухе в разы превышает исходное сырье акриловой смолы. | [6 empty] | Бренд: Megara Resins Цвет: 1 макс Вязкость (по Гарнеру-Холду): Z2-Z4 Области применения: Лаки, краски
Акриловые смолы |  | ESW 60-5 |  |  |  | Акриловая смола - синтетическая смола, полученная полимеризацией или сополимеризацией различных акриловых и (или) метакриловых мономеров, часто вместе с другими мономерами. | Применение акриловых смол крайне разнообразно, так как их ассортимент включает продукты любых консистенций - от жидких до твердых. Акриловые материалы обладают ценными свойствами: хорошо окрашиваются, прозрачны, имеют низкий удельный вес, устойчивы к действию воды и атмосферных условий, обладают высоким временным сопротивлением ударному изгибу и отличаются высокими диэлектрическими показателями. Акриловая смола и полиэфирная смола отличаются тем, что полиэфирная смола содержит значительное количество токсичного стирола, ПДК исходного сырья в воздухе в разы превышает исходное сырье акриловой смолы. | [6 empty] | Бренд: Megara Resins Цвет: 1 макс Вязкость (по Гарнеру-Холду): Z1-Z3 Области применения: праймеры с низкой вязкостью
Акриловые смолы |  | ESW 60-20 |  |  |  | Акриловая смола - синтетическая смола, полученная полимеризацией или сополимеризацией различных акриловых и (или) метакриловых мономеров, часто вместе с другими мономерами. | Применение акриловых смол крайне разнообразно, так как их ассортимент включает продукты любых консистенций - от жидких до твердых. Акриловые материалы обладают ценными свойствами: хорошо окрашиваются, прозрачны, имеют низкий удельный вес, устойчивы к действию воды и атмосферных условий, обладают высоким временным сопротивлением ударному изгибу и отличаются высокими диэлектрическими показателями. Акриловая смола и полиэфирная смола отличаются тем, что полиэфирная смола содержит значительное количество токсичного стирола, ПДК исходного сырья в воздухе в разы превышает исходное сырье акриловой смолы. | [6 empty] | Бренд: Megara Resins Цвет: 1 макс Вязкость (по Гарнеру-Холду): W-Z Области применения: праймеры с низкой вязкостью
Акриловые смолы |  | ESD 60-5 |  |  |  | Акриловая смола - синтетическая смола, полученная полимеризацией или сополимеризацией различных акриловых и (или) метакриловых мономеров, часто вместе с другими мономерами. | Применение акриловых смол крайне разнообразно, так как их ассортимент включает продукты любых консистенций - от жидких до твердых. Акриловые материалы обладают ценными свойствами: хорошо окрашиваются, прозрачны, имеют низкий удельный вес, устойчивы к действию воды и атмосферных условий, обладают высоким временным сопротивлением ударному изгибу и отличаются высокими диэлектрическими показателями. Акриловая смола и полиэфирная смола отличаются тем, что полиэфирная смола содержит значительное количество токсичного стирола, ПДК исходного сырья в воздухе в разы превышает исходное сырье акриловой смолы. | [6 empty] | Бренд: Megara Resins Цвет: 1 макс Вязкость (по Гарнеру-Холду): Z1-Z3 Области применения: Грунтовки
Акриловые смолы |  | ESX 70-60 |  |  |  | Акриловая смола - синтетическая смола, полученная полимеризацией или сополимеризацией различных акриловых и (или) метакриловых мономеров, часто вместе с другими мономерами. | Применение акриловых смол крайне разнообразно, так как их ассортимент включает продукты любых консистенций - от жидких до твердых. Акриловые материалы обладают ценными свойствами: хорошо окрашиваются, прозрачны, имеют низкий удельный вес, устойчивы к действию воды и атмосферных условий, обладают высоким временным сопротивлением ударному изгибу и отличаются высокими диэлектрическими показателями. Акриловая смола и полиэфирная смола отличаются тем, что полиэфирная смола содержит значительное количество токсичного стирола, ПДК исходного сырья в воздухе в разы превышает исходное сырье акриловой смолы. | [6 empty] | Бренд: Megara Resins Цвет: 1 макс Вязкость (по Гарнеру-Холду): Y-Z Области применения: Лаки для камня
Добавки для бетона |  | FLC-35 |  |  |  | Добавки повышают качество бетона и добавляют ему дополнительные специальные свойства, что позволяет ускорить темпы ведения строительства, а также значительно снизить стоимость. | Дозировка: 0,25 – 0,50% от веса цемента 0,75-1,50кг на м3 бетона | [6 empty] | Бренд: Megara Resins Тип: пластификатор бетона (тип А) Упаковка: 220кг бочки, бункеры 25кг.
Добавки для бетона |  | FLC-400 |  |  |  | Добавки повышают качество бетона и добавляют ему дополнительные специальные свойства, что позволяет ускорить темпы ведения строительства, а также значительно снизить стоимость. | Дозировка: 0,30 – 1,20% от веса цемента 0,9 – 3,6кг на м3 бетона | [6 empty] | Бренд: Megara Resins Тип: пластификатор бетона (тип F) Упаковка 220 кг бочки, бункеры по 10 и 20кг.
Добавки для бетона |  | RTC-1S |  |  |  | Добавки повышают качество бетона и добавляют ему дополнительные специальные свойства, что позволяет ускорить темпы ведения строительства, а также значительно снизить стоимость. | Дозировка: 0,20 – 0,30% от веса цемента 0,20-0,90кг на м3 бетона | [6 empty] | Бренд: Megara Resins Тип: пластификатор бетона (тип B&D) с пластифицирующим свойтвом Упаковка: бочки по 220кг.
АЛКИДНЫЕ СМОЛЫ | Жирные алкидные смолы (длинные) | MEGALKYD 55-60 TTW |  |  |  | Смола средней жирности, полученная из многоатомного спирта пентаэритрита и жирной кислоты таллового масла. Применение: архитектурные и чистящие эмали. | Смола средней жирности – смола с количеством остатков жирной кислоты 46-55 %. Смолы на основе таллового масла могут использоваться для декоративной краски с высоким содержанием Твёрдых частиц на основе органических растворителей. Придает высокую прочность поверхности после высыхания. | [6 empty] | Бренд: Megara Resins Кислотное число: 10 макс Цвет: 7 макс Вязкость: Z1-Z3 (230C) (по Гарднеру) Содержание твёрдых веществ: 60±1 % Тип жирной кислоты: жирная кислота таллового масла Фталевый ангидрид: 28 % Содержание масла: 55 % Растворитель: Уайт-спирит Области применения: Архитектурные и технические чистящие эмали.
АЛКИДНЫЕ СМОЛЫ | Жирные алкидные смолы (длинные) | MEGALKYD 60-60 TTW |  |  |  | Смола средней жирности, полученная из многоатомного спирта пентаэритрита и жирной кислоты таллового (подсолнечного) масла. Применение: декоративные эмали. | Смола средней жирности – смола с количеством остатков жирной кислоты 46-55 %. Смолы на основе таллового масла могут использоваться для декоративной краски с высоким содержанием Хорошо наносится кистью. Придает поверхности блеск. Быстро высыхает. Устойчива к высоким температурам. Устойчива к пожелтению. | [6 empty] | Бренд: Megara Resins Кислотное число: 12 макс Цвет: 6 макс Вязкость: Z1-Z3 (230C) (по Гарднеру) Содержание твёрдых веществ: 60±1 % Тип жирной кислоты: жирная кислота таллового (подсолнечного) масла Фталевый ангидрид: 26 % Содержание масла: 60 % Растворитель: Уайт-спирит Области применения: Декоративные эмали, устойчивы к пожелтению.
АЛКИДНЫЕ СМОЛЫ | Жирные алкидные смолы (длинные) | MEGALKYD 60-70 TTA |  |  |  | Смола средней жирности, полученная из многоатомного спирта пентаэритрита и жирной кислоты таллового (подсолнечного) масла. Применение: декоративные эмали. | Смола средней жирности – смола с количеством остатков жирной кислоты 46-55 %. Смолы на основе таллового масла могут использоваться для декоративной краски с высоким содержанием Твёрдых частиц на основе органических растворителей. Устойчива к пожелтению. | [6 empty] | Бренд: Megara Resins Кислотное число: 12 макс Цвет: 6 макс Вязкость: Z1-Z3 (230C) (по Гарднеру) Содержание твёрдых веществ: 70±1 % Тип жирной кислоты: жирная кислота таллового (подсолнечного) масла Содержание масла: 60 % Растворитель: SHELLSOL Области применения: Декоративные эмали, устойчивы к пожелтению.
АЛКИДНЫЕ СМОЛЫ | Жирные алкидные смолы (длинные) | MEGALKYD 60-70 TWP |  |  |  | Смола средней жирности, полученная из многоатомного спирта пентаэритрита и жирной кислоты подсолнечного масла. Совместима с нитроцеллюлозой. Применение: лаки, герметики. | Смола средней жирности – смола с количеством остатков жирной кислоты 46-55 %. Смолы на основе подсолнечного масла могут использоваться для декоративной краски с высоким содержанием Совместима с нитроцеллюлозой. | [6 empty] | Бренд: Megara Resins Кислотное число: 12 макс Цвет: 5 макс Вязкость: Y-Z1 (230C) (по Гарднеру) Содержание твёрдых веществ: 70±1 % Тип жирной кислоты: жирная кислота подсолнечного масла Содержание масла: 60 % Растворитель: Уайт-спирит Области применения: Нитроцеллюлозные лаки и герметики.
АЛКИДНЫЕ СМОЛЫ | Жирные алкидные смолы (длинные) | MEGALKYD 65-60 SW* |  |  |  | Смола средней жирности, полученная из многоатомного спирта пентаэритрита и жирной кислоты соевого масла. Применение: декоративные эмали. Доступна в растворителе D40. | Смола средней жирности – смола с количеством остатков жирной кислоты 46-55 %. Смолы на основе соевого масла могут использоваться для декоративной краски с высоким содержанием твёрдых частиц на основе органических растворителей. Очень хорошая растворимость в ароматических и алифатических углеводородах. Устойчива к пожелтению. Доступен в растворителе D40. | [6 empty] | Бренд: Megara Resins Кислотное число: 8 макс Цвет: 5 макс Вязкость: 80-150 сек (DinCUp4) Содержание твёрдых веществ: 60±1 % Тип жирной кислоты: жирная кислота соевого масла Содержание масла: 65 % Растворитель: Уайт-спирит Области применения: Декоративные эмали, обладающие высокой устойчивостью к пожелтению.
АЛКИДНЫЕ СМОЛЫ | Жирные алкидные смолы (длинные) | MEGALKYD 65-60 SW LV* |  |  |  | Смола средней жирности, полученная из многоатомного спирта пентаэритрита и жирной кислоты соевого масла. Применение: декоративные эмали. Доступна в растворителе D40. | Смола средней жирности – смола с количеством остатков жирной кислоты 46-55 %. Смолы на основе соевого масла могут использоваться для декоративной краски с высоким содержанием твёрдых частиц на основе органических растворителей. Очень хорошая растворимость в ароматических и алифатических углеводородах. Устойчива к пожелтению. Доступен в растворителе D40. | [6 empty] | Бренд: Megara Resins Кислотное число: 8 макс Цвет: 5 макс Вязкость: 60-80 сек (DinCUp4) Содержание твёрдых веществ: 60±1 % Тип жирной кислоты: жирная кислота соевого масла Содержание масла: 65 % Фталевый ангидрид: 24 % Растворитель: Уайт-спирит Области применения: Сохнущие на воздухе внутренние и наружные декоративные краски. Промышленные эмали.
АЛКИДНЫЕ СМОЛЫ | Жирные алкидные смолы (длинные) | MEGALKYD 65-60 SW* |  |  |  | Смола средней жирности, полученная из многоатомного спирта пентаэритрита и жирной кислоты соевого масла. Применение: декоративные эмали. Доступна в растворителе D40. | Смола средней жирности – смола с количеством остатков жирной кислоты 46-55 %. Смолы на основе соевого масла могут использоваться для декоративной краски с высоким содержанием твёрдых частиц на основе органических растворителей. Очень хорошая растворимость в ароматических и алифатических углеводородах. Устойчива к пожелтению. Доступен в растворителе D40. | [6 empty] | Бренд: Megara Resins Кислотное число: 8 макс Цвет: 5 макс Вязкость: 150-250 сек (DinCUp4) Содержание твёрдых веществ: 60±1 % Тип жирной кислоты: жирная кислота соевого масла Содержание масла: 65 % Растворитель: Уайт-спирит Области применения: Сохнущие на воздухе внутренние и наружные декоративные краски. Промышленные эмали.
АЛКИДНЫЕ СМОЛЫ | Жирные алкидные смолы (длинные) | MEGALKYD 65-70 SW* |  |  |  | Смола средней жирности, полученная из многоатомного спирта пентаэритрита и жирной кислоты соевого масла. Применение: декоративные эмали. Доступна в растворителе D40. | Смола средней жирности – смола с количеством остатков жирной кислоты 46-55 %. Смолы на основе соевого масла могут использоваться для декоративной краски с высоким содержанием твёрдых частиц на основе органических растворителей. Очень хорошая растворимость в ароматических и алифатических углеводородах. Устойчива к пожелтению. Доступен в растворителе D40. | [6 empty] | Бренд: Megara Resins Кислотное число: 10 макс Цвет: 5 макс Вязкость: 80-150 сек (DinCUp4), Z3-Z5 (230C) (по Гарднеру) Содержание твёрдых веществ: 70±1 % Тип жирной кислоты: жирная кислота соевого масла Содержание масла: 65 % Фталевый ангидрид: 24 % Растворитель: Уайт-спирит Области применения: Сохнущие на воздухе внутренние и наружные декоративные краски. Промышленные эмали.
АЛКИДНЫЕ СМОЛЫ | Жирные алкидные смолы (длинные) | MEGALKYD 65-70 SWLV* |  |  |  | Смола средней жирности, полученная из многоатомного спирта пентаэритрита и жирной кислоты соевого масла. Применение: декоративные эмали. Доступна в растворителе D40. | Смола средней жирности – смола с количеством остатков жирной кислоты 46-55 %. Смолы на основе соевого масла могут использоваться для декоративной краски с высоким содержанием твёрдых частиц на основе органических растворителей. Очень хорошая растворимость в ароматических и алифатических углеводородах. Устойчива к пожелтению. Доступен в растворителе D40. | [6 empty] | Бренд: Megara Resins Кислотное число: 10 макс Цвет: 5 макс Вязкость: Z1-Z3 (230C) (по Гарднеру) Содержание твёрдых веществ: 70±1 % Тип жирной кислоты: жирная кислота соевого масла Содержание масла: 65 % Фталевый ангидрид: 24 % Растворитель: Уайт-спирит Области применения: Сохнущие на воздухе внутренние и наружные декоративные краски. Промышленные эмали.
АЛКИДНЫЕ СМОЛЫ | Жирные алкидные смолы (длинные) | MEGALKYD 65-70 SWHV* |  |  |  | Смола средней жирности, полученная из многоатомного спирта пентаэритрита и жирной кислоты соевого масла. Применение: декоративные эмали. Доступна в растворителе D40. | Смола средней жирности – смола с количеством остатков жирной кислоты 46-55 %. Смолы на основе соевого масла могут использоваться для декоративной краски с высоким содержанием твёрдых частиц на основе органических растворителей. Очень хорошая растворимость в ароматических и алифатических углеводородах. Высокая вязкость. Устойчива к пожелтению. Доступен в растворителе D40. | [6 empty] | Бренд: Megara Resins Кислотное число: 10 макс Цвет: 5 макс Вязкость: Z6-Z8 (23 °C) (по Гарднеру) Содержание твёрдых веществ: 70±1 % Тип жирной кислоты: жирная кислота соевого масла Содержание масла: 65 % Фталевый ангидрид: 25 % Растворитель: Уайт-спирит Области применения: Сохнущие на воздухе внутренние и наружные декоративные краски. Промышленные эмали.
АЛКИДНЫЕ СМОЛЫ | Жирные алкидные смолы с высоким содержанием твердых частиц | MEGALKYD 57ST – 80W |  |  |  | Смола средней жирности, полученная из многоатомного спирта пентаэритрита и жирной кислоты таллового масла. Применение: твердые краски. | Смола средней жирности – смола с количеством остатков жирной кислоты 46-55 %. Смолы на основе соевого масла могут использоваться для декоративной краски с высоким содержанием твёрдых частиц на основе органических растворителей. Рецептурное производство смол с высоким содержанием твердых частиц требует приготовления смол меньшей вязкости, что, в свою очередь, требует меньшей молекулярной массы. Снижение молекулярной массы, тем не менее, подразумевает наличие повышенной способности смол к сшиванию, обе цели достигаются путем увеличения содержания жирных кислот. Сочетание алкидных смол с высоким содержанием твёрдых частиц обеспечивает высокое содержание нелетучих веществ. | [6 empty] | Бренд: Megara Resins Кислотное число: 11 макс Цвет: 7 макс Вязкость: Z1-Z3 (23 °C) (по Гарднеру) Содержание твёрдых веществ: 80±1 % Тип жирной кислоты: жирная кислота таллового масла Содержание масла: 57 % Растворитель: Уайт-спирит Области применения: высококачественные твердые краски для наружного и внутреннего использования.
АЛКИДНЫЕ СМОЛЫ | Жирные алкидные смолы с высоким содержанием твердых частиц | MEGALKYD 57ST – 80D |  |  |  | Смола средней жирности, полученная из многоатомного спирта пентаэритрита и жирной кислоты таллового масла. Применение: твердые краски. | Смола средней жирности – смола с количеством остатков жирной кислоты 46-55 %. Смолы на основе соевого масла могут использоваться для декоративной краски с высоким содержанием твёрдых частиц на основе органических растворителей. Рецептурное производство смол с высоким содержанием твердых частиц требует приготовления смол меньшей вязкости, что, в свою очередь, требует меньшей молекулярной массы. Снижение молекулярной массы, тем не менее, подразумевает наличие повышенной способности смол к сшиванию, обе цели достигаются путем увеличения содержания жирных кислот. Сочетание алкидных смол с высоким содержанием твёрдых частиц обеспечивает высокое содержание нелетучих веществ. | [6 empty] | Бренд: Megara Resins Кислотное число: 11 макс Цвет: 7 макс Вязкость: Z1-Z3 (23 °C) (по Гарднеру) Содержание твёрдых веществ: 80±1 % Тип жирной кислоты: жирная кислота таллового масла Содержание масла: 57 % Растворитель: D40 Области применения: высококачественные твердые краски для наружного и внутреннего использования.
АЛКИДНЫЕ СМОЛЫ | Жирные алкидные смолы с высоким содержанием твердых частиц | MEGALKYD 68 – 75 SNW* |  |  |  | Смола средней жирности, полученная из многоатомного спирта пентаэритрита и жирной кислоты подсолнечного масла. Применение: декоративные эмали. Доступна в растворителе D40. | Смола средней жирности – смола с количеством остатков жирной кислоты 46-55 %. Смолы на основе соевого масла могут использоваться для декоративной краски с высоким содержанием твёрдых частиц на основе органических растворителей. Рецептурное производство смол с высоким содержанием твердых частиц требует приготовления смол меньшей вязкости, что, в свою очередь, требует меньшей молекулярной массы. Снижение молекулярной массы, тем не менее, подразумевает наличие повышенной способности смол к сшиванию, обе цели достигаются путем увеличения содержания жирных кислот. Сочетание алкидных смол с высоким содержанием твёрдых частиц обеспечивает высокое содержание нелетучих веществ. | [6 empty] | Бренд: Megara Resins Кислотное число: 12 макс Цвет: 5 макс Вязкость: Z-Z2 (23 °C) (по Гарднеру) Содержание твёрдых веществ: 75±1 % Тип жирной кислоты: жирная кислота подсолнечного масла Содержание масла: 68 % Растворитель: Уайт-спирит Области применения: Сохнущие на воздухе внутренние и наружные декоративные краски. Промышленные эмали.
АЛКИДНЫЕ СМОЛЫ | Жирные алкидные смолы с высоким содержанием твердых частиц | MEGALKYD 68-75 SNP |  |  |  | Смола средней жирности, полученная из многоатомного спирта пентаэритрита и жирной кислоты подсолнечного масла. Применение: декоративные эмали. | Смола средней жирности – смола с количеством остатков жирной кислоты 46-55 %. Смолы на основе соевого масла могут использоваться для декоративной краски с высоким содержанием твёрдых частиц на основе органических растворителей. Рецептурное производство смол с высоким содержанием твердых частиц требует приготовления смол меньшей вязкости, что, в свою очередь, требует меньшей молекулярной массы. Снижение молекулярной массы, тем не менее, подразумевает наличие повышенной способности смол к сшиванию, обе цели достигаются путем увеличения содержания жирных кислот. Сочетание алкидных смол с высоким содержанием твёрдых частиц обеспечивает высокое содержание нелетучих веществ. | [6 empty] | Бренд: Megara Resins Кислотное число: 12 макс Цвет: 5 макс Вязкость: S-V (23 °C) (по Гарднеру) Содержание твёрдых веществ: 75±1 % Тип жирной кислоты: жирная кислота подсолнечного масла Содержание масла: 68 % Растворитель: Уайт-спирит Области применения: Сохнущие на воздухе внутренние и наружные декоративные краски. Промышленные эмали.
АЛКИДНЫЕ СМОЛЫ | Жирные алкидные смолы с высоким содержанием твердых частиц | MEGALKYD 68 – 80 SNW-W* |  |  |  | Смола средней жирности, полученная из многоатомного спирта пентаэритрита и жирной кислоты подсолнечного масла. Применение: декоративные эмали. Доступна в растворителе D40. | Смола средней жирности – смола с количеством остатков жирной кислоты 46-55 %. Смолы на основе соевого масла могут использоваться для декоративной краски с высоким содержанием твёрдых частиц на основе органических растворителей. Рецептурное производство смол с высоким содержанием твердых частиц требует приготовления смол меньшей вязкости, что, в свою очередь, требует меньшей молекулярной массы. Снижение молекулярной массы, тем не менее, подразумевает наличие повышенной способности смол к сшиванию, обе цели достигаются путем увеличения содержания жирных кислот. Сочетание алкидных смол с высоким содержанием твёрдых частиц обеспечивает высокое содержание нелетучих веществ. | [6 empty] | Бренд: Megara Resins Кислотное число: 12 макс Цвет: 5 макс Вязкость: Z-Z2 (23 °C) (по Гарднеру) Содержание твёрдых веществ: 80±1 % Тип жирной кислоты: жирная кислота подсолнечного масла Содержание масла: 68 % Растворитель: D40 Области применения: Сохнущие на воздухе внутренние и наружные декоративные краски. Промышленные эмали.
АЛКИДНЫЕ СМОЛЫ | Жирные алкидные смолы с высоким содержанием твердых частиц | MEGALKYD 70-90 W* |  |  |  | Смола средней жирности, полученная из многоатомного спирта пентаэритрита и жирной линолевой кислоты. Применение: декоративные эмали. Доступна в растворителе D40. | Смола средней жирности – смола с количеством остатков жирной кислоты 46-55 %. Смолы на основе соевого масла могут использоваться для декоративной краски с высоким содержанием твёрдых частиц на основе органических растворителей. Рецептурное производство смол с высоким содержанием твердых частиц требует приготовления смол меньшей вязкости, что, в свою очередь, требует меньшей молекулярной массы. Снижение молекулярной массы, тем не менее, подразумевает наличие повышенной способности смол к сшиванию, обе цели достигаются путем увеличения содержания жирных кислот. Сочетание алкидных смол с высоким содержанием твёрдых частиц обеспечивает высокое содержание нелетучих веществ. | [6 empty] | Бренд: Megara Resins Кислотное число: 11 макс Цвет: 5 макс Вязкость: Z-Z2 (23 °C) (по Гарднеру) Содержание твёрдых веществ: 90±1 % Тип жирной кислоты: жирная линолевая кислота Содержание кислоты: 70 % Растворитель: Уайт спирит Области применения: Сохнущие на воздухе внутренние и наружные декоративные краски. Промышленные эмали.
АЛКИДНЫЕ СМОЛЫ | Средние алкидные смолы и средние алкидные смолы высокой твердости | MEGALKYD 48 - 55 TTW |  |  |  | Смола средней жирности, полученная из многоатомного спирта пентаэритрита и жирной линолевой кислоты. Применение: автомобильные эмали, грунтовки. Твердая смола. | Смола средней жирности – смола с количеством остатков жирной кислоты 46-55 %. Смолы на основе соевого масла могут использоваться для декоративной краски с высоким содержанием твёрдых частиц на основе органических растворителей. | [6 empty] | Бренд: Megara Resins Кислотное число: 12 макс Цвет: 15 макс Вязкость: Z3-Z5 (23 °C) (по Гарднеру) Содержание твёрдых веществ: 55±1 % Тип жирной кислоты: жирная линолевая кислота Содержание кислоты: 48 % Растворитель: Уайт-спирит Области применения: Сохнущие на воздухе грунтовки. Автомобильные эмали. Высококачественные промышленные эмали.
АЛКИДНЫЕ СМОЛЫ | Средние алкидные смолы и средние алкидные смолы высокой твердости | MEGALKYD 48 - 55 TTD |  |  |  | Смола средней жирности, полученная из многоатомного спирта пентаэритрита и жирной линолевой кислоты. Применение: автомобильные эмали, грунтовки. Твердая смола. | Смола средней жирности – смола с количеством остатков жирной кислоты 46-55 %. Смолы на основе соевого масла могут использоваться для декоративной краски с высоким содержанием твёрдых частиц на основе органических растворителей. | [6 empty] | Бренд: Megara Resins Кислотное число: 12 макс Цвет: 15 макс Вязкость: Z3-Z5 (23 °C) (по Гарднеру) Содержание твёрдых веществ: 55±1 % Тип жирной кислоты: жирная линолевая кислота Содержание кислоты: 48 % Растворитель: D40 Области применения: Сохнущие на воздухе грунтовки. Автомобильные эмали. Высококачественные промышленные эмали.
АЛКИДНЫЕ СМОЛЫ | Средние алкидные смолы и средние алкидные смолы высокой твердости | MEGALKYD 48 - 65 TTA |  |  |  | Смола средней жирности, полученная из многоатомного спирта пентаэритрита и жирной кислоты соевого масла. Применение: декоративные краски, промышленные эмали. Твердая смола. | Смола средней жирности – смола с количеством остатков жирной кислоты 46-55 %. Смолы на основе соевого масла могут использоваться для декоративной краски с высоким содержанием твёрдых частиц на основе органических растворителей. | [6 empty] | Бренд: Megara Resins Кислотное число: 12 макс Цвет: 15 макс Вязкость: Z3-Z5 (23 °C) (по Гарднеру) Содержание твёрдых веществ: 65±1 % Тип жирной кислоты: жирная кислота соевого масла Содержание масла: 50 % Растворитель: SHELLSOL Области применения: Сохнущие на воздухе внутренние и наружные декоративные краски. Промышленные эмали.
АЛКИДНЫЕ СМОЛЫ | Средние алкидные смолы и средние алкидные смолы высокой твердости | MEGALKYD 48 - 70 TWXP |  |  |  | Смола средней жирности, полученная из многоатомного спирта пентаэритрита и жирной кислоты соевого масла. Применение: декоративные краски, промышленные эмали. Твердая смола. | Смола средней жирности – смола с количеством остатков жирной кислоты 46-55 %. Смолы на основе соевого масла могут использоваться для декоративной краски с высоким содержанием твёрдых частиц на основе органических растворителей. | [6 empty] | Бренд: Megara Resins Кислотное число: 12 макс Цвет: 15 макс Вязкость: Y-Z (23 °C) (по Гарднеру) Содержание твёрдых веществ: 70±1 % Тип жирной кислоты: жирная кислота соевого масла Содержание масла: 50 % Растворитель: ксилол Области применения: Сохнущие на воздухе внутренние и наружные декоративные краски. Промышленные эмали.
АЛКИДНЫЕ СМОЛЫ | Средние алкидные смолы и средние алкидные смолы высокой твердости | MEGALKYD 48ST - 75W |  |  |  | Смола средней жирности, полученная из многоатомного спирта пентаэритрита и жирной кислоты таллового масла. Применение: декоративные краски, промышленные эмали. Твердая смола. | Смола средней жирности – смола с количеством остатков жирной кислоты 46-55 %. Смолы на основе соевого масла могут использоваться для декоративной краски с высоким содержанием твёрдых частиц на основе органических растворителей. | [6 empty] | Бренд: Megara Resins Кислотное число: 12 макс Цвет: 7 макс Вязкость: Z2-Z4 (23 °C) (по Гарднеру) Содержание твёрдых веществ: 75±1 % Тип жирной кислоты: жирная кислота таллового масла Содержание кислоты: 48 % Растворитель: Уайт-спирит Области применения: Сохнущие на воздухе внутренние и наружные декоративные краски. Промышленные эмали.
АЛКИДНЫЕ СМОЛЫ | Средние алкидные смолы и средние алкидные смолы высокой твердости | MEGALKYD 48ST – 75D |  |  |  | Смола средней жирности, полученная из многоатомного спирта пентаэритрита и жирной кислоты таллового масла. Применение: декоративные краски, промышленные эмали. Твердая смола. | Смола средней жирности – смола с количеством остатков жирной кислоты 46-55 %. Смолы на основе соевого масла могут использоваться для декоративной краски с высоким содержанием твёрдых частиц на основе органических растворителей. | [6 empty] | Бренд: Megara Resins Кислотное число: 12 макс Цвет: 7 макс Вязкость: Z2-Z4 (23 °C) (по Гарднеру) Содержание твёрдых веществ: 75±1 % Тип жирной кислоты: жирная кислота таллового масла Содержание кислоты: 48 % Растворитель: D40 Области применения: Сохнущие на воздухе внутренние и наружные декоративные краски. Промышленные эмали.
АЛКИДНЫЕ СМОЛЫ | Средние алкидные смолы и средние алкидные смолы высокой твердости | MEGALKYD 48ST - 75WX |  |  |  | Смола средней жирности, полученная из многоатомного спирта пентаэритрита и жирной кислоты таллового масла. Применение: декоративные краски, промышленные эмали. Твердая смола. | Смола средней жирности – смола с количеством остатков жирной кислоты 46-55 %. Смолы на основе соевого масла могут использоваться для декоративной краски с высоким содержанием твёрдых частиц на основе органических растворителей. | [6 empty] | Бренд: Megara Resins Кислотное число: 12 макс Цвет: 7 макс Вязкость: Z1-Z3 (23 °C) (по Гарднеру) Содержание твёрдых веществ: 75±1 % Тип жирной кислоты: жирная кислота таллового масла Содержание кислоты: 48 % Растворитель: Уайт-спирит, ксилол (4:01) Области применения: Сохнущие на воздухе внутренние и наружные декоративные краски. Промышленные эмали.
АЛКИДНЫЕ СМОЛЫ | Средние алкидные смолы и средние алкидные смолы высокой твердости | MEGALKYD 48ST – 75W |  |  |  | Смола средней жирности, полученная из многоатомного спирта пентаэритрита и жирной кислоты таллового масла. Применение: декоративные краски, промышленные эмали. Твердая смола. | Смола средней жирности – смола с количеством остатков жирной кислоты 46-55 %. Смолы на основе соевого масла могут использоваться для декоративной краски с высоким содержанием твёрдых частиц на основе органических растворителей. | [6 empty] | Бренд: Megara Resins Кислотное число: 12 макс Цвет: 7 макс Вязкость: Z-Z2 (23 °C) (по Гарднеру) Содержание твёрдых веществ: 75±1 % Тип жирной кислоты: жирная кислота таллового масла Содержание кислоты: 48 % Растворитель: Уайт-спирит Области применения: Сохнущие на воздухе внутренние и наружные декоративные краски. Промышленные эмали.
АЛКИДНЫЕ СМОЛЫ | Средние алкидные смолы и средние алкидные смолы высокой твердости | MEGALKYD 48ST - 85W |  |  |  | Смола средней жирности, полученная из многоатомного спирта пентаэритрита и жирной кислоты таллового масла. Применение: декоративные краски, промышленные эмали. Твердая смола. | Смола средней жирности – смола с количеством остатков жирной кислоты 46-55 %. Смолы на основе соевого масла могут использоваться для декоративной краски с высоким содержанием твёрдых частиц на основе органических растворителей. | [6 empty] | Бренд: Megara Resins Кислотное число: 12 макс Цвет: 7 макс Вязкость: Z2-Z4 (23 °C) (по Гарднеру) Содержание твёрдых веществ: 85±1 % Тип жирной кислоты: жирная линолевая кислота Содержание кислоты: 48 % Растворитель: Уайт-спирит Области применения: Сохнущие на воздухе внутренние и наружные декоративные краски. Промышленные эмали.
АЛКИДНЫЕ СМОЛЫ | Средние алкидные смолы и средние алкидные смолы высокой твердости | MEGALKYD 48ST – 85D |  |  |  | Смола средней жирности, полученная из многоатомного спирта пентаэритрита и жирной кислоты таллового масла. Применение: декоративные краски, промышленные эмали. Твердая смола. | Смола средней жирности – смола с количеством остатков жирной кислоты 46-55 %. Смолы на основе соевого масла могут использоваться для декоративной краски с высоким содержанием твёрдых частиц на основе органических растворителей. | [6 empty] | Бренд: Megara Resins Кислотное число: 12 макс Цвет: 7 макс Вязкость: Z2-Z4 (23 °C) (по Гарднеру) Содержание твёрдых веществ: 85±1 % Тип жирной кислоты: жирная кислота таллового масла Содержание кислоты: 48 % Растворитель: D40 Области применения: Сохнущие на воздухе внутренние и наружные декоративные краски. Промышленные эмали.
АЛКИДНЫЕ СМОЛЫ | Средние алкидные смолы и средние алкидные смолы высокой твердости | MEGALKYD 50-60 SBT |  |  |  | Смола средней жирности, полученная из многоатомного спирта пентаэритрита и жирной кислоты соевого масла. Применение: краска для дорожной разметки. Твердая смола. | Смола средней жирности – смола с количеством остатков жирной кислоты 46-55 %. Смолы на основе соевого масла могут использоваться для декоративной краски с высоким содержанием твёрдых частиц на основе органических растворителей. | [6 empty] | Бренд: Megara Resins Кислотное число: 11 макс Цвет: 5 макс Вязкость: Y-Z1 (23 °C) (по Гарднеру) Содержание твёрдых веществ: 60±1 % Тип жирной кислоты: жирная кислота соевого масла Содержание кислоты: 50 % Растворитель: толуол Области применения: Краски для дорожной разметки.
АЛКИДНЫЕ СМОЛЫ | Средние алкидные смолы и средние алкидные смолы высокой твердости | MEGALKYD 50-70 SBT |  |  |  | Смола средней жирности, полученная из многоатомного спирта пентаэритрита и жирной кислоты соевого масла. Применение: краска для дорожной разметки. Твердая смола. | Смола средней жирности – смола с количеством остатков жирной кислоты 46-55 %. Смолы на основе соевого масла могут использоваться для декоративной краски с высоким содержанием твёрдых частиц на основе органических растворителей. | [6 empty] | Бренд: Megara Resins Кислотное число: 10 макс Цвет: 5 макс Вязкость: 60-100 (60 %) Содержание твёрдых веществ: 70±1 % Тип жирной кислоты: жирная кислота соевого масла Содержание кислоты: 50 % Растворитель: толуол Области применения: Краски для дорожной разметки.
АЛКИДНЫЕ СМОЛЫ | Средние алкидные смолы и средние алкидные смолы высокой твердости | MEGALKYD 50-60 SBX |  |  |  | Смола средней жирности, полученная из многоатомного спирта пентаэритрита и жирной кислоты соевого масла. Применение краски промышленного применения. Твердая смола. | Смола средней жирности – смола с количеством остатков жирной кислоты 46-55 %. Смолы на основе соевого масла могут использоваться для декоративной краски с высоким содержанием твёрдых частиц на основе органических растворителей. | [6 empty] | Бренд: Megara Resins Кислотное число: 11 макс Цвет: 5 макс Вязкость: Z-Z2 (23 °C) (по Гарднеру) Содержание твёрдых веществ: 60±1 % Тип жирной кислоты: жирная кислота соевого масла Содержание кислоты: 50 % Растворитель: ксилол Области применения: Краски для Промышленного применения.
АЛКИДНЫЕ СМОЛЫ | Средние алкидные смолы и средние алкидные смолы высокой твердости | MEGALKYD 52-60 STW |  |  |  | Смола средней жирности, полученная из многоатомного спирта пентаэритрита и жирной кислоты соевого масла. Применение краски промышленного применения. Твердая смола. | Смола средней жирности – смола с количеством остатков жирной кислоты 46-55 %. Смолы на основе соевого масла могут использоваться для декоративной краски с высоким содержанием твёрдых частиц на основе органических растворителей. | [6 empty] | Бренд: Megara Resins Кислотное число: 12 макс Цвет: 6 макс Вязкость: V-Y (23 °C) (по Гарднеру) Содержание твёрдых веществ: 50±1 % Тип жирной кислоты: жирная кислота соевого масла Содержание кислоты: 52 % Растворитель: уайт-спирит Области применения: Краски для Промышленного применения.
АЛКИДНЫЕ СМОЛЫ | Средние алкидные смолы и средние алкидные смолы высокой твердости | MEGALKYD 52-60 STW |  |  |  | Смола средней жирности, полученная из многоатомного спирта пентаэритрита и жирной кислоты соевого масла. Применение краски промышленного применения. Твердая смола. | Смола средней жирности – смола с количеством остатков жирной кислоты 46-55 %. Смолы на основе соевого масла могут использоваться для декоративной краски с высоким содержанием твёрдых частиц на основе органических растворителей. | [6 empty] | Бренд: Megara Resins Кислотное число: 12 макс Цвет: 6 макс Вязкость: Z5-Z6 (23 °C) (по Гарднеру) Содержание твёрдых веществ: 60±1 % Тип жирной кислоты: жирная кислота соевого масла Содержание кислоты: 52 % Растворитель: уайт-спирит Области применения: Краски для Промышленного применения.
АЛКИДНЫЕ СМОЛЫ | Тощие(короткие) алкидные смолы | MEGALKYD STY30-60X |  |  |  | Тощая алкидная, полученная из многоатомного спирта пентаэритрита и жирной кислоты таллового масла. Применение краски промышленного применения. | Тощие алкидные смолы – смолы с количеством остатков жирной кислоты 35-45 %. Применяются при производстве быстросохнущих и коррозионно-устойчивых лаков и красок. Для производства быстросохнущих грунтовок, лаков, эмалей и красок. Алкидные смолы — высоковязкие липкие продукты от светло-жёлтого до коричневого цвета. Являются продуктом взаимодействия многоатомных спиртов (полиолов) и одноосновных высших жирных кислот в присутствии карбоновых кислот (ангидридов). Например соединение льняного, касторового или подсолнечного масла с пентаэритритом или триметилолпропаном. | [6 empty] | Бренд: Megara Resins Тип жирной кислоты: жирная кислота таллового масла (30%) Растворитель: Ксилол Содержание твёрдых веществ(%): 60±1 Кислотное число: 12 макс Цвет: 5 макс Вязкость (по Гарднеру, 23 °C): Y-X Области применения: Для грубой отделки быстросохнущей краски
АЛКИДНЫЕ СМОЛЫ | Тощие(короткие) алкидные смолы | MEGALKYD 30-60 TTX |  |  |  | Тощая алкидная, полученная из многоатомного спирта пентаэритрита и жирной кислоты льняного масла. Применение краски промышленного применения. | Тощие алкидные смолы – смолы с количеством остатков жирной кислоты 35-45 %. Применяются при производстве быстросохнущих и коррозионно-устойчивых лаков и красок. Для производства быстросохнущих грунтовок, лаков, эмалей и красок. Алкидные смолы — высоковязкие липкие продукты от светло-жёлтого до коричневого цвета. Являются продуктом взаимодействия многоатомных спиртов (полиолов) и одноосновных высших жирных кислот в присутствии карбоновых кислот (ангидридов). Например соединение льняного, касторового или подсолнечного масла с пентаэритритом или триметилолпропаном. | [6 empty] | Бренд: Megara Resins Тип масла жирной кислоты: Льняное масло (30%) Растворитель: Ксилол Содержание твёрдых веществ(%): 60±1 Кислотное число: 12 макс Цвет: 5 макс Вязкость (по Гарднеру, 23 °C): 200-300сек/Z3-Z4 Области применения: Высококачественные быстросохнущие грунтовки и промышленные эмали
АЛКИДНЫЕ СМОЛЫ | Тощие(короткие) алкидные смолы | MEGALKYD 32-60 STX |  |  |  | Тощая алкидная, полученная из многоатомного спирта пентаэритрита и жирной кислоты таллового масла. Применение краски промышленного применения., антикоррозийное покрытие. | Тощие алкидные смолы – смолы с количеством остатков жирной кислоты 35-45 %. Применяются при производстве быстросохнущих и коррозионно-устойчивых лаков и красок. Для производства быстросохнущих грунтовок, лаков, эмалей и красок. Алкидные смолы — высоковязкие липкие продукты от светло-жёлтого до коричневого цвета. Являются продуктом взаимодействия многоатомных спиртов (полиолов) и одноосновных высших жирных кислот в присутствии карбоновых кислот (ангидридов). Например соединение льняного, касторового или подсолнечного масла с пентаэритритом или триметилолпропаном. | [6 empty] | Бренд: Megara Resins жирная кислота таллового масла (32%) Растворитель: Ксилол Содержание твёрдых веществ(%): 60±1 Кислотное число: 16 макс Цвет: 5 макс Вязкость (по Гарнеру, 23 °C): 200-300сек/Z3-Z4 Области применения: Быстросохнущие коррозионностойкие покрытия
АЛКИДНЫЕ СМОЛЫ | Тощие(короткие) алкидные смолы | MEGALKYD 32-60 SXX |  |  |  | Тощая алкидная, полученная из многоатомного спирта пентаэритрита и жирной кислоты таллового масла. Применение краски промышленного применения., антикоррозийное покрытие. | Тощие алкидные смолы – смолы с количеством остатков жирной кислоты 35-45 %. Применяются при производстве быстросохнущих и коррозионно-устойчивых лаков и красок. Для производства быстросохнущих грунтовок, лаков, эмалей и красок. Алкидные смолы — высоковязкие липкие продукты от светло-жёлтого до коричневого цвета. Являются продуктом взаимодействия многоатомных спиртов (полиолов) и одноосновных высших жирных кислот в присутствии карбоновых кислот (ангидридов). Например соединение льняного, касторового или подсолнечного масла с пентаэритритом или триметилолпропаном. | [6 empty] | Бренд: Megara Resins Тип масла жирной кислоты: жирная кислота таллового масла (32%) Растворитель: Ксилол Содержание твёрдых веществ(%): 60±1 Кислотное число: 16 макс Цвет: 5 макс Вязкость (по Гарнеру, 23 °C): 150-250сек/Z1-Z3 Области применения: Быстросохнущие коррозионностойкие покрытия
АЛКИДНЫЕ СМОЛЫ | Тощие(короткие) алкидные смолы | MEGALKYD 35-60 TTX |  |  |  | Тощая алкидная, полученная из многоатомного спирта пентаэритрита и жирной кислоты таллового масла. Применение краски промышленного применения, лаки. | Тощие алкидные смолы – смолы с количеством остатков жирной кислоты 35-45 %. Применяются при производстве быстросохнущих и коррозионно-устойчивых лаков и красок. Для производства быстросохнущих грунтовок, лаков, эмалей и красок. Алкидные смолы — высоковязкие липкие продукты от светло-жёлтого до коричневого цвета. Являются продуктом взаимодействия многоатомных спиртов (полиолов) и одноосновных высших жирных кислот в присутствии карбоновых кислот (ангидридов). Например соединение льняного, касторового или подсолнечного масла с пентаэритритом или триметилолпропаном. | [6 empty] | Бренд: Megara Resins Тип масла жирной кислоты: линолевая кислота (38%) Растворитель: Ксилол Содержание твёрдых веществ(%): 60±1 Кислотное число: 14 макс Цвет: 5 макс Вязкость (по Гарнеру, 23 °C): 150-250сек/Z1-Z3 Области применения: Сохнущие на воздухе лаки
АЛКИДНЫЕ СМОЛЫ | Тощие(короткие) алкидные смолы | MEGALKYD 40-60 TCX |  |  |  | Тощая алкидная, полученная из многоатомного спирта пентаэритрита и жирной кислоты таллового масла. Применение краски промышленного применения, отделочные материалы для стали. | Тощие алкидные смолы – смолы с количеством остатков жирной кислоты 35-45 %. Применяются при производстве быстросохнущих и коррозионно-устойчивых лаков и красок. Для производства быстросохнущих грунтовок, лаков, эмалей и красок. Алкидные смолы — высоковязкие липкие продукты от светло-жёлтого до коричневого цвета. Являются продуктом взаимодействия многоатомных спиртов (полиолов) и одноосновных высших жирных кислот в присутствии карбоновых кислот (ангидридов). Например соединение льняного, касторового или подсолнечного масла с пентаэритритом или триметилолпропаном. | [6 empty] | Бренд: Megara Resins Тип масла: Касторовое масло/жирная кислота таллового масла Растворитель: Ксилол Содержание твёрдых веществ(%): 60±1 Кислотное число: 14 макс Цвет: 6 макс Вязкость (по Гарнеру, 23 °C): W-Z Области применения: Отделочные материалы для стали.
АЛКИДНЫЕ СМОЛЫ | Алкидные смолы без растворителя | MEGALKYD IP80S-100 |  |  |  | Алкидная смола, полученная из многоатомного спирта пентаэритрита и жирной кислоты соевого масла. Применение: типографские краски. | Существует возможность получения алкидных смол без органического растворителя на основе сопряженных кислот таллового, соевого и подсолнечного масла. Алкидные смолы — высоковязкие липкие продукты от светло-жёлтого до коричневого цвета. Являются продуктом взаимодействия многоатомных спиртов (полиолов) и одноосновных высших жирных кислот в присутствии карбоновых кислот (ангидридов). Например соединение льняного, касторового или подсолнечного масла с пентаэритритом или триметилолпропаном Применяются в типографских красках | [6 empty] | Бренд: Megara Resins Тип масла жирной кислоты: Соевое Содержание твёрдых веществ(%): 100 Коэффициент кислотности: 12 макс Цвет: 6 макс Вязкость (по Гарднеру, 23 °C): Z2-Z4 Области применения: В типографской краске
АЛКИДНЫЕ СМОЛЫ | Алкидные смолы без растворителя | MEGALKYD IP80SN-100 |  |  |  | лкидная смола, полученная из многоатомного спирта пентаэритрита и жирной кислоты подсолнечного масла. Применение: типографские краски. | Существует возможность получения алкидных смол без органического растворителя на основе сопряженных кислот таллового, соевого и подсолнечного масла. Алкидные смолы — высоковязкие липкие продукты от светло-жёлтого до коричневого цвета. Являются продуктом взаимодействия многоатомных спиртов (полиолов) и одноосновных высших жирных кислот в присутствии карбоновых кислот (ангидридов). Например соединение льняного, касторового или подсолнечного масла с пентаэритритом или триметилолпропаном Применяются в типографских красках | [6 empty] | Бренд: Megara Resins Тип масла жирной кислоты: Подсолнечное(80%) Содержание твёрдых веществ(%): 100 Коэффициент кислотности: 12 макс Цвет: 6 макс Вязкость (по Гарднеру, 23 °C): Z2-Z4 Области применения: В типографской краске
АЛКИДНЫЕ СМОЛЫ | Алкидные смолы без растворителя | MEGALKYD ARTE70-100 |  |  |  | Алкидная смола, полученная из многоатомного спирта пентаэритрита и жирной кислоты масла ши. Применение: типографские краски. | Существует возможность получения алкидных смол без органического растворителя на основе сопряженных кислот таллового, соевого и подсолнечного масла. Алкидные смолы — высоковязкие липкие продукты от светло-жёлтого до коричневого цвета. Являются продуктом взаимодействия многоатомных спиртов (полиолов) и одноосновных высших жирных кислот в присутствии карбоновых кислот (ангидридов). Например соединение льняного, касторового или подсолнечного масла с пентаэритритом или триметилолпропаном Применяются в типографских красках | [6 empty] | Бренд: Megara Resins Тип масла жирной кислоты: Соевое (70%) Содержание твёрдых веществ(%): 100 Коэффициент кислотности: 8 макс Цвет: 6 макс Вязкость (по Гарднеру, 23 °C): Z2-Z4 Области применения: В типографской краске
АЛКИДНЫЕ СМОЛЫ | Алкидные смолы без растворителя | MEGALKYD RK1000 |  |  |  | Алкидная смола, полученная из многоатомного спирта пентаэритрита и жирной кислоты соевого масла. Применение: грунтовки, отделочные материалы. | Существует возможность получения алкидных смол без органического растворителя на основе сопряженных кислот таллового, соевого и подсолнечного масла. Алкидные смолы — высоковязкие липкие продукты от светло-жёлтого до коричневого цвета. Являются продуктом взаимодействия многоатомных спиртов (полиолов) и одноосновных высших жирных кислот в присутствии карбоновых кислот (ангидридов). Например соединение льняного, касторового или подсолнечного масла с пентаэритритом или триметилолпропаном Применяются в типографских красках | [6 empty] | Бренд: Megara Resins Тип масла жирной кислоты: масло ши Содержание твёрдых веществ(%): 100 Коэффициент кислотности: 10 макс Цвет: 6 макс Вязкость (по Гарднеру, 23 °C): Z3-Z5 Области применения: в метериалах с высоким содержанием твёрдых веществ
АЛКИДНЫЕ СМОЛЫ | Алкидные смолы для ПУ систем | MEGALKYD 220-60 |  |  |  | Алкидная смола, полученная из многоатомного спирта пентаэритрита и жирной кислоты касторового или линолевого масла. Применение: полиуретановые системы. | Существует возможность получения алкидных смол без органического растворителя на основе сопряженных кислот таллового, соевого и подсолнечного масла. Алкидные смолы — высоковязкие липкие продукты от светло-жёлтого до коричневого цвета. Являются продуктом взаимодействия многоатомных спиртов (полиолов) и одноосновных высших жирных кислот в присутствии карбоновых кислот (ангидридов). Например соединение льняного, касторового или подсолнечного масла с пентаэритритом или триметилолпропаном Применяются в типографских красках | [6 empty] | Бренд: Megara Resins Тип масла жирной кислоты: Насыщенная кислота Растворитель: Ксилол Содержание твёрдых веществ(%): 60±1 Цвет: 15 макс Вязкость (по Гарднеру, 23 °C): Z3-Z4 Области применения: Двухкомпонентные полиуретановые грунтовки, матовая и глянцевая отделочные материалы
АЛКИДНЫЕ СМОЛЫ | Алкидные смолы для ПУ систем | MEGALKYD 240 – 55 |  |  |  | Алкидная смола, полученная из многоатомного спирта пентаэритрита и жирной кислоты касторового или линолевого масла. Применение: полиуретановые системы. | Существует возможность получения алкидных смол без органического растворителя на основе сопряженных кислот таллового, соевого и подсолнечного масла. Алкидные смолы — высоковязкие липкие продукты от светло-жёлтого до коричневого цвета. Являются продуктом взаимодействия многоатомных спиртов (полиолов) и одноосновных высших жирных кислот в присутствии карбоновых кислот (ангидридов). Например соединение льняного, касторового или подсолнечного масла с пентаэритритом или триметилолпропаном Применяются в типографских красках | [6 empty] | Бренд: Megara Resins Тип масла жирной кислоты: Касторовое масло/ линолевая жирная кислота(40%) Растворитель: Ксилол Содержание твёрдых веществ(%):55±1 Цвет: 15 макс Вязкость (по Гарднеру, 23 °C): Н-Z1 Области применения: Двухкомпонентные полиуретановые грунтовки и отделочные покрытия
АЛКИДНЫЕ СМОЛЫ | Алкидные смолы для ПУ систем | MEGALKYD 240 - 60 |  |  |  | Алкидная смола, полученная из многоатомного спирта пентаэритрита и жирной кислоты касторового или линолевого масла. Применение: полиуретановые системы.. | Существует возможность получения алкидных смол без органического растворителя на основе сопряженных кислот таллового, соевого и подсолнечного масла. Алкидные смолы — высоковязкие липкие продукты от светло-жёлтого до коричневого цвета. Являются продуктом взаимодействия многоатомных спиртов (полиолов) и одноосновных высших жирных кислот в присутствии карбоновых кислот (ангидридов). Например соединение льняного, касторового или подсолнечного масла с пентаэритритом или триметилолпропаном Применяются в типографских красках | [6 empty] | Бренд: Megara Resins Тип масла ФА: Касторовое масло/ линолевая жирная кислота(41%) Растворитель: Ксилол Содержание твёрдых веществ(%): 60±1 Цвет: 6 макс Вязкость (по Гарднеру, 23 °C): Z2-Z4 Области применения: Двухкомпонентные полиуретановые покрытия
АЛКИДНЫЕ СМОЛЫ | Алкидные смолы для ПУ систем | MEGALKYD 240-70 BA |  |  |  | Алкидная смола, полученная из многоатомного спирта пентаэритрита и жирной лауриновой кислоты. Применение: полиуретановые системы. | Существует возможность получения алкидных смол без органического растворителя на основе сопряженных кислот таллового, соевого и подсолнечного масла. Алкидные смолы — высоковязкие липкие продукты от светло-жёлтого до коричневого цвета. Являются продуктом взаимодействия многоатомных спиртов (полиолов) и одноосновных высших жирных кислот в присутствии карбоновых кислот (ангидридов). Например соединение льняного, касторового или подсолнечного масла с пентаэритритом или триметилолпропаном Применяются в типографских красках | [6 empty] | Бренд: Megara Resins Тип масла жирной кислоты: Касторовое масло/ линолевая жирная кислота(40%) Растворитель: Бутилацетат Содержание твёрдых веществ(%): 70±1 Цвет: 15 макс Вязкость (DIN Cup 4, 60% BA): 30-50сек Области применения: Двухкомпонентные полиуретановые грунтовки и отделочные покрытия
АЛКИДНЫЕ СМОЛЫ | Алкидные смолы для ПУ систем | MEGALKYD 252 – 70 |  |  |  | Алкидная смола, полученная из многоатомного спирта пентаэритрита и жирной лауриновой кислоты. Применение: полиуретановые системы | Существует возможность получения алкидных смол без органического растворителя на основе сопряженных кислот таллового, соевого и подсолнечного масла. Алкидные смолы — высоковязкие липкие продукты от светло-жёлтого до коричневого цвета. Являются продуктом взаимодействия многоатомных спиртов (полиолов) и одноосновных высших жирных кислот в присутствии карбоновых кислот (ангидридов). Например соединение льняного, касторового или подсолнечного масла с пентаэритритом или триметилолпропаном Применяются в типографских красках | [6 empty] | Бренд: Megara Resins Тип масла жирной кислоты: Лауриновая кислота(25%) Растворитель: Ксилол Содержание твёрдых веществ(%): 70±1 Цвет: 6 макс Вязкость (по Гадрнеру, 23 °C): Z1-Z3 Области применения: Глянцевые прозрачные и цветные полиуретановые покрытия
АЛКИДНЫЕ СМОЛЫ | Алкидные смолы для ПУ систем | MEGALKYD 252 - 75 |  |  |  | Алкидная смола, полученная из многоатомного спирта пентаэритрита и жирной лауриновой кислоты. Применение: полиуретановые системы | Существует возможность получения алкидных смол без органического растворителя на основе сопряженных кислот таллового, соевого и подсолнечного масла. Алкидные смолы — высоковязкие липкие продукты от светло-жёлтого до коричневого цвета. Являются продуктом взаимодействия многоатомных спиртов (полиолов) и одноосновных высших жирных кислот в присутствии карбоновых кислот (ангидридов). Например соединение льняного, касторового или подсолнечного масла с пентаэритритом или триметилолпропаном Применяются в типографских красках | [6 empty] | Бренд: Megara Resins Тип масла жирной кислоты: Лауриновая кислота(25%) Растворитель: Ксилол Содержание твёрдых веществ(%): 75±1 Цвет: 6 макс Вязкость (по Гарднеру, 23 °C): Y-Z1 Области применения: Глянцевые прозрачные и цветные полиуретановые покрытия